## Параметры
Параметр | Значение
База | Никелевые сплавы — mc_ni 2.036
Элемент-основа | NI
Изменяемый элемент | AL
Постоянные добавки | CR=8 ат.%
Единицы состава | атомные %
Состав от, ат.% | 0
Состав до, ат.% | 30
Шаг состава, ат.% | 2
Температура от, °C | 626.85
Температура до, °C | 1626.85
Шаг температуры, °C | 50
Давление, Па | 101325
Выбор фаз | Автоматически
Набор фаз | Набор фаз: быстрый (14 из 18)
Фазы в расчёте | BCC_B2, DELTA, ETA, FCC_A1, GAMMA_DP, GAMMA_PRIME, HCP_A3, LAVES, LAV_C14, LIQUID, NI2CR, NIAL, SIGMA, TIB2
Режим стали | не применяется

## Границы
Тип | Группа | Фаза / набор фаз | Точка | Состав, доля | Состав, ат.% | Температура, K | Температура, °C
Граница фазовой области | 1 | BCC_B2 | 1 | 0.1759661 | 17.59661 | 900 | 626.85
Граница фазовой области | 1 | BCC_B2 | 2 | 0.1762196 | 17.62196 | 905 | 631.85
Граница фазовой области | 1 | BCC_B2 | 3 | 0.176752 | 17.6752 | 915 | 641.85
Граница фазовой области | 1 | BCC_B2 | 4 | 0.1772842 | 17.72842 | 924.3918 | 651.2418
Граница фазовой области | 2 | GAMMA_PRIME | 1 | 0.06882554 | 6.882554 | 900 | 626.85
Граница фазовой области | 2 | GAMMA_PRIME | 2 | 0.06934161 | 6.934161 | 905 | 631.85
Граница фазовой области | 2 | GAMMA_PRIME | 3 | 0.07037614 | 7.037614 | 915 | 641.85
Граница фазовой области | 2 | GAMMA_PRIME | 4 | 0.07245546 | 7.245546 | 935 | 661.85
Граница фазовой области | 2 | GAMMA_PRIME | 5 | 0.07666056 | 7.666056 | 975 | 701.85
Граница фазовой области | 2 | GAMMA_PRIME | 6 | 0.08202055 | 8.202055 | 1025 | 751.85
Граница фазовой области | 2 | GAMMA_PRIME | 7 | 0.08752056 | 8.752056 | 1075 | 801.85
Граница фазовой области | 2 | GAMMA_PRIME | 8 | 0.09318982 | 9.318982 | 1125 | 851.85
Граница фазовой области | 2 | GAMMA_PRIME | 9 | 0.09906111 | 9.906111 | 1175 | 901.85
Граница фазовой области | 2 | GAMMA_PRIME | 10 | 0.1051719 | 10.51719 | 1225 | 951.85
Граница фазовой области | 2 | GAMMA_PRIME | 11 | 0.1115659 | 11.15659 | 1275 | 1001.85
Граница фазовой области | 2 | GAMMA_PRIME | 12 | 0.1182946 | 11.82946 | 1325 | 1051.85
Граница фазовой области | 2 | GAMMA_PRIME | 13 | 0.1254204 | 12.54204 | 1375 | 1101.85
Граница фазовой области | 2 | GAMMA_PRIME | 14 | 0.1330191 | 13.30191 | 1425 | 1151.85
Граница фазовой области | 2 | GAMMA_PRIME | 15 | 0.1411854 | 14.11854 | 1475 | 1201.85
Граница фазовой области | 2 | GAMMA_PRIME | 16 | 0.1500395 | 15.00395 | 1525 | 1251.85
Граница фазовой области | 2 | GAMMA_PRIME | 17 | 0.1597383 | 15.97383 | 1575 | 1301.85
Граница фазовой области | 2 | GAMMA_PRIME | 18 | 0.1704939 | 17.04939 | 1625 | 1351.85
Граница фазовой области | 2 | GAMMA_PRIME | 19 | 0.1726152 | 17.26152 | 1634.222 | 1361.072
Граница фазовой области | 3 | NIAL | 1 | 0.2348085 | 23.48085 | 900 | 626.85
Граница фазовой области | 3 | NIAL | 2 | 0.2349145 | 23.49145 | 905 | 631.85
Граница фазовой области | 3 | NIAL | 3 | 0.2351314 | 23.51314 | 915 | 641.85
Граница фазовой области | 3 | NIAL | 4 | 0.235585 | 23.5585 | 935 | 661.85
Граница фазовой области | 3 | NIAL | 5 | 0.2365723 | 23.65723 | 975 | 701.85
Граница фазовой области | 3 | NIAL | 6 | 0.2379571 | 23.79571 | 1025 | 751.85
Граница фазовой области | 3 | NIAL | 7 | 0.2395024 | 23.95024 | 1075 | 801.85
Граница фазовой области | 3 | NIAL | 8 | 0.2411929 | 24.11929 | 1125 | 851.85
Граница фазовой области | 3 | NIAL | 9 | 0.2421641 | 24.21641 | 1152.139 | 878.989
Граница фазовой области | 4 | LIQUID | 1 | 1e-06 | 0.0001 | 1715.533 | 1442.383
Граница фазовой области | 4 | LIQUID | 2 | 0.002001 | 0.2001 | 1715.322 | 1442.172
Граница фазовой области | 4 | LIQUID | 3 | 0.006001 | 0.6001 | 1714.88 | 1441.73
Граница фазовой области | 4 | LIQUID | 4 | 0.014001 | 1.4001 | 1713.9 | 1440.75
Граница фазовой области | 4 | LIQUID | 5 | 0.030001 | 3.0001 | 1711.474 | 1438.324
Граница фазовой области | 4 | LIQUID | 6 | 0.050001 | 5.0001 | 1707.309 | 1434.159
Граница фазовой области | 4 | LIQUID | 7 | 0.070001 | 7.0001 | 1701.551 | 1428.401
Граница фазовой области | 4 | LIQUID | 8 | 0.090001 | 9.0001 | 1693.865 | 1420.715
Граница фазовой области | 4 | LIQUID | 9 | 0.110001 | 11.0001 | 1683.925 | 1410.775
Граница фазовой области | 4 | LIQUID | 10 | 0.130001 | 13.0001 | 1671.388 | 1398.238
Граница фазовой области | 4 | LIQUID | 11 | 0.150001 | 15.0001 | 1655.88 | 1382.73
Граница фазовой области | 4 | LIQUID | 12 | 0.170001 | 17.0001 | 1636.971 | 1363.821
Граница фазовой области | 4 | LIQUID | 13 | 0.1810558 | 18.10558 | 1624.879 | 1351.729
Граница фазовой области | 5 | GAMMA_PRIME | 1 | 0.3 | 30 | 1458.388 | 1185.238
Граница фазовой области | 5 | GAMMA_PRIME | 2 | 0.2990372 | 29.90372 | 1463.388 | 1190.238
Граница фазовой области | 5 | GAMMA_PRIME | 3 | 0.2970475 | 29.70475 | 1473.388 | 1200.238
Граница фазовой области | 5 | GAMMA_PRIME | 4 | 0.2927825 | 29.27825 | 1493.388 | 1220.238
Граница фазовой области | 5 | GAMMA_PRIME | 5 | 0.2828209 | 28.28209 | 1533.388 | 1260.238
Граница фазовой области | 5 | GAMMA_PRIME | 6 | 0.2663778 | 26.63778 | 1583.388 | 1310.238
Граница фазовой области | 5 | GAMMA_PRIME | 7 | 0.2541836 | 25.41836 | 1611.184 | 1338.034
Граница фазовой области | 6 | GAMMA_PRIME | 1 | 0.3 | 30 | 1458.388 | 1185.238
Граница фазовой области | 6 | GAMMA_PRIME | 2 | 0.3009426 | 30.09426 | 1453.388 | 1180.238
Граница фазовой области | 7 | FCC_A1 | 1 | 0.3 | 30 | 1337.398 | 1064.248
Граница фазовой области | 7 | FCC_A1 | 2 | 0.2989343 | 29.89343 | 1342.398 | 1069.248
Граница фазовой области | 7 | FCC_A1 | 3 | 0.2967303 | 29.67303 | 1352.398 | 1079.248
Граница фазовой области | 7 | FCC_A1 | 4 | 0.2920158 | 29.20158 | 1372.398 | 1099.248
Граница фазовой области | 7 | FCC_A1 | 5 | 0.281197 | 28.1197 | 1412.398 | 1139.248
Граница фазовой области | 7 | FCC_A1 | 6 | 0.2643814 | 26.43814 | 1462.398 | 1189.248
Граница фазовой области | 7 | FCC_A1 | 7 | 0.2423883 | 24.23883 | 1512.398 | 1239.248
Граница фазовой области | 8 | FCC_A1 | 1 | 0.3 | 30 | 1337.398 | 1064.248
Граница фазовой области | 8 | FCC_A1 | 2 | 0.3010421 | 30.10421 | 1332.398 | 1059.248
Граница фазовой области | 9 | LIQUID | 1 | 0.3 | 30 | 1598.662 | 1325.512
Граница фазовой области | 9 | LIQUID | 2 | 0.298 | 29.8 | 1599.286 | 1326.136
Граница фазовой области | 9 | LIQUID | 3 | 0.294 | 29.4 | 1600.511 | 1327.361
Граница фазовой области | 9 | LIQUID | 4 | 0.286 | 28.6 | 1602.871 | 1329.721
Граница фазовой области | 9 | LIQUID | 5 | 0.27 | 27 | 1607.254 | 1334.104
Граница фазовой области | 9 | LIQUID | 6 | 0.2541836 | 25.41836 | 1611.184 | 1338.034
Граница фазовой области | 10 | BCC_B2 | 1 | 0.3 | 30 | 1315.742 | 1042.592
Граница фазовой области | 10 | BCC_B2 | 2 | 0.301376 | 30.1376 | 1320.742 | 1047.592
Граница фазовой области | 11 | BCC_B2 | 1 | 0.3 | 30 | 1315.742 | 1042.592
Граница фазовой области | 11 | BCC_B2 | 2 | 0.2986008 | 29.86008 | 1310.742 | 1037.592
Граница фазовой области | 11 | BCC_B2 | 3 | 0.2957332 | 29.57332 | 1300.742 | 1027.592
Граница фазовой области | 11 | BCC_B2 | 4 | 0.2897217 | 28.97217 | 1280.742 | 1007.592
Граница фазовой области | 11 | BCC_B2 | 5 | 0.2765998 | 27.65998 | 1240.742 | 967.5916
Граница фазовой области | 11 | BCC_B2 | 6 | 0.2581133 | 25.81133 | 1190.742 | 917.5916
Граница фазовой области | 11 | BCC_B2 | 7 | 0.2421641 | 24.21641 | 1152.139 | 878.989
Граница фазовой области | 12 | NIAL | 1 | 0.3 | 30 | 1786.067 | 1512.917
Граница фазовой области | 12 | NIAL | 2 | 0.298 | 29.8 | 1782.546 | 1509.396
Граница фазовой области | 12 | NIAL | 3 | 0.294 | 29.4 | 1775.432 | 1502.282
Граница фазовой области | 12 | NIAL | 4 | 0.286 | 28.6 | 1760.969 | 1487.819
Граница фазовой области | 12 | NIAL | 5 | 0.27 | 27 | 1731.445 | 1458.295
Граница фазовой области | 12 | NIAL | 6 | 0.25 | 25 | 1694.335 | 1421.185
Граница фазовой области | 12 | NIAL | 7 | 0.23 | 23 | 1658.008 | 1384.858
Граница фазовой области | 12 | NIAL | 8 | 0.2190344 | 21.90344 | 1638.639 | 1365.489
Граница фазовой области | 13 | BCC_B2 | 1 | 0.1772842 | 17.72842 | 924.3918 | 651.2418
Граница фазовой области | 13 | BCC_B2 | 2 | 0.1777854 | 17.77854 | 929.3918 | 656.2418
Граница фазовой области | 13 | BCC_B2 | 3 | 0.1788329 | 17.88329 | 939.3918 | 666.2418
Граница фазовой области | 13 | BCC_B2 | 4 | 0.1811094 | 18.11094 | 959.3918 | 686.2418
Граница фазовой области | 13 | BCC_B2 | 5 | 0.1863993 | 18.63993 | 999.3918 | 726.2418
Граница фазовой области | 13 | BCC_B2 | 6 | 0.1944132 | 19.44132 | 1049.392 | 776.2418
Граница фазовой области | 13 | BCC_B2 | 7 | 0.2039817 | 20.39817 | 1099.392 | 826.2418
Граница фазовой области | 13 | BCC_B2 | 8 | 0.2150501 | 21.50501 | 1149.392 | 876.2418
Граница фазовой области | 13 | BCC_B2 | 9 | 0.220705 | 22.0705 | 1172.744 | 899.5938
Граница фазовой области | 14 | FCC_A1 | 1 | 0.1772842 | 17.72842 | 924.3918 | 651.2418
Граница фазовой области | 14 | FCC_A1 | 2 | 0.1772858 | 17.72858 | 929.3918 | 656.2418
Граница фазовой области | 14 | FCC_A1 | 3 | 0.1772576 | 17.72576 | 939.3918 | 666.2418
Граница фазовой области | 14 | FCC_A1 | 4 | 0.177042 | 17.7042 | 959.3918 | 686.2418
Граница фазовой области | 14 | FCC_A1 | 5 | 0.1752537 | 17.52537 | 999.3918 | 726.2418
Граница фазовой области | 14 | FCC_A1 | 6 | 0.220705 | 22.0705 | 1172.744 | 899.5938
Граница фазовой области | 15 | FCC_A1 | 1 | 0.1772842 | 17.72842 | 924.3918 | 651.2418
Граница фазовой области | 15 | FCC_A1 | 2 | 0.1780218 | 17.80218 | 929.3918 | 656.2418
Граница фазовой области | 15 | FCC_A1 | 3 | 0.1795227 | 17.95227 | 939.3918 | 666.2418
Граница фазовой области | 15 | FCC_A1 | 4 | 0.1826231 | 18.26231 | 959.3918 | 686.2418
Граница фазовой области | 15 | FCC_A1 | 5 | 0.1891801 | 18.91801 | 999.3918 | 726.2418
Граница фазовой области | 15 | FCC_A1 | 6 | 0.1979139 | 19.79139 | 1049.392 | 776.2418
Граница фазовой области | 15 | FCC_A1 | 7 | 0.2070417 | 20.70417 | 1099.392 | 826.2418
Граница фазовой области | 15 | FCC_A1 | 8 | 0.2163476 | 21.63476 | 1149.392 | 876.2418
Граница фазовой области | 15 | FCC_A1 | 9 | 0.220705 | 22.0705 | 1172.744 | 899.5938
Граница фазовой области | 16 | GAMMA_PRIME | 1 | 0.1726154 | 17.26154 | 1634.222 | 1361.072
Граница фазовой области | 16 | GAMMA_PRIME | 2 | 0.1746152 | 17.46152 | 1634.366 | 1361.216
Граница фазовой области | 16 | GAMMA_PRIME | 3 | 0.1786152 | 17.86152 | 1634.657 | 1361.507
Граница фазовой области | 16 | GAMMA_PRIME | 4 | 0.1866152 | 18.66152 | 1635.244 | 1362.094
Граница фазовой области | 16 | GAMMA_PRIME | 5 | 0.2007029 | 20.07029 | 1636.298 | 1363.148
Граница фазовой области | 17 | LIQUID | 1 | 0.1726152 | 17.26152 | 1634.222 | 1361.072
Граница фазовой области | 17 | LIQUID | 2 | 0.1706152 | 17.06152 | 1636.331 | 1363.181
Граница фазовой области | 17 | LIQUID | 3 | 0.1666152 | 16.66152 | 1640.431 | 1367.281
Граница фазовой области | 17 | LIQUID | 4 | 0.1586152 | 15.86152 | 1648.18 | 1375.03
Граница фазовой области | 17 | LIQUID | 5 | 0.1426152 | 14.26152 | 1661.979 | 1388.829
Граница фазовой области | 17 | LIQUID | 6 | 0.1226152 | 12.26152 | 1676.343 | 1403.193
Граница фазовой области | 17 | LIQUID | 7 | 0.1026152 | 10.26152 | 1687.879 | 1414.729
Граница фазовой области | 17 | LIQUID | 8 | 0.0826152 | 8.26152 | 1696.949 | 1423.799
Граница фазовой области | 17 | LIQUID | 9 | 0.0626152 | 6.26152 | 1703.884 | 1430.734
Граница фазовой области | 17 | LIQUID | 10 | 0.0426152 | 4.26152 | 1709.014 | 1435.864
Граница фазовой области | 17 | LIQUID | 11 | 0.0226152 | 2.26152 | 1712.68 | 1439.53
Граница фазовой области | 17 | LIQUID | 12 | 0.002615198 | 0.2615198 | 1715.256 | 1442.106
Граница фазовой области | 17 | LIQUID | 13 | 0.000115198 | 0.0115198 | 1715.521 | 1442.371
Граница фазовой области | 18 | LIQUID | 1 | 0.1726154 | 17.26154 | 1634.222 | 1361.072
Граница фазовой области | 18 | LIQUID | 2 | 0.1746152 | 17.46152 | 1633.557 | 1360.407
Граница фазовой области | 18 | LIQUID | 3 | 0.1786152 | 17.86152 | 1632.147 | 1358.997
Граница фазовой области | 18 | LIQUID | 4 | 0.1866152 | 18.66152 | 1628.985 | 1355.835
Граница фазовой области | 18 | LIQUID | 5 | 0.2026152 | 20.26152 | 1621.098 | 1347.948
Граница фазовой области | 18 | LIQUID | 6 | 0.2185321 | 21.85321 | 1611.184 | 1338.034
Граница фазовой области | 19 | NIAL | 1 | 0.2421641 | 24.21641 | 1152.139 | 878.989
Граница фазовой области | 19 | NIAL | 2 | 0.242097 | 24.2097 | 1157.139 | 883.989
Граница фазовой области | 19 | NIAL | 3 | 0.241961 | 24.1961 | 1167.139 | 893.989
Граница фазовой области | 19 | NIAL | 4 | 0.2416807 | 24.16807 | 1187.139 | 913.989
Граница фазовой области | 19 | NIAL | 5 | 0.2410844 | 24.10844 | 1227.139 | 953.989
Граница фазовой области | 19 | NIAL | 6 | 0.2402642 | 24.02642 | 1277.139 | 1003.989
Граница фазовой области | 19 | NIAL | 7 | 0.2393512 | 23.93512 | 1327.139 | 1053.989
Граница фазовой области | 19 | NIAL | 8 | 0.2383374 | 23.83374 | 1377.139 | 1103.989
Граница фазовой области | 19 | NIAL | 9 | 0.237218 | 23.7218 | 1427.139 | 1153.989
Граница фазовой области | 19 | NIAL | 10 | 0.2359917 | 23.59917 | 1477.139 | 1203.989
Граница фазовой области | 19 | NIAL | 11 | 0.2346671 | 23.46671 | 1526.93 | 1253.78
Граница фазовой области | 20 | NIAL | 1 | 0.2421641 | 24.21641 | 1152.139 | 878.989
Граница фазовой области | 20 | NIAL | 2 | 0.2419825 | 24.19825 | 1147.139 | 873.989
Граница фазовой области | 20 | NIAL | 3 | 0.241623 | 24.1623 | 1137.139 | 863.989
Граница фазовой области | 20 | NIAL | 4 | 0.2409183 | 24.09183 | 1117.139 | 843.989
Граница фазовой области | 20 | NIAL | 5 | 0.2395719 | 23.95719 | 1077.139 | 803.989
Граница фазовой области | 20 | NIAL | 6 | 0.23802 | 23.802 | 1027.139 | 753.989
Граница фазовой области | 20 | NIAL | 7 | 0.2366281 | 23.66281 | 977.139 | 703.989
Граница фазовой области | 20 | NIAL | 8 | 0.2354035 | 23.54035 | 927.139 | 653.989
Граница фазовой области | 20 | NIAL | 9 | 0.2348537 | 23.48537 | 902.139 | 628.989
Граница фазовой области | 21 | BCC_B2 | 1 | 0.2421641 | 24.21641 | 1152.139 | 878.989
Граница фазовой области | 21 | BCC_B2 | 2 | 0.240703 | 24.0703 | 1157.139 | 883.989
Граница фазовой области | 21 | BCC_B2 | 3 | 0.2368204 | 23.68204 | 1167.139 | 893.989
Граница фазовой области | 21 | BCC_B2 | 4 | 0.2337861 | 23.37861 | 1172.139 | 898.989
Граница фазовой области | 21 | BCC_B2 | 5 | 0.2297861 | 22.97861 | 1175.614 | 902.4637
Граница фазовой области | 21 | BCC_B2 | 6 | 0.2217861 | 22.17861 | 1173.788 | 900.6376
Граница фазовой области | 21 | BCC_B2 | 7 | 0.220705 | 22.0705 | 1172.744 | 899.5938
Граница фазовой области | 22 | BCC_B2 | 1 | 0.2421644 | 24.21644 | 1152.139 | 878.989
Граница фазовой области | 22 | BCC_B2 | 2 | 0.2441641 | 24.41641 | 1156.78 | 883.6295
Граница фазовой области | 22 | BCC_B2 | 3 | 0.2481641 | 24.81641 | 1166.227 | 893.0769
Граница фазовой области | 22 | BCC_B2 | 4 | 0.2561641 | 25.61641 | 1185.819 | 912.6693
Граница фазовой области | 22 | BCC_B2 | 5 | 0.2721641 | 27.21641 | 1228.147 | 954.997
Граница фазовой области | 22 | BCC_B2 | 6 | 0.288915 | 28.8915 | 1278.147 | 1004.997
Граница фазовой области | 23 | NIAL | 1 | 0.2265701 | 22.65701 | 1611.184 | 1338.034
Граница фазовой области | 23 | NIAL | 2 | 0.2252019 | 22.52019 | 1616.184 | 1343.034
Граница фазовой области | 23 | NIAL | 3 | 0.2225378 | 22.25378 | 1626.184 | 1353.034
Граница фазовой области | 23 | NIAL | 4 | 0.2190344 | 21.90344 | 1638.639 | 1365.489
Граница фазовой области | 24 | FCC_A1 | 1 | 0.2265701 | 22.65701 | 1611.184 | 1338.034
Граница фазовой области | 24 | FCC_A1 | 2 | 0.2245701 | 22.45701 | 1613.459 | 1340.309
Граница фазовой области | 24 | FCC_A1 | 3 | 0.2205701 | 22.05701 | 1617.943 | 1344.793
Граница фазовой области | 24 | FCC_A1 | 4 | 0.2125701 | 21.25701 | 1626.332 | 1353.182
Граница фазовой области | 24 | FCC_A1 | 5 | 0.2007029 | 20.07029 | 1636.298 | 1363.148
Граница фазовой области | 25 | NIAL | 1 | 0.2185321 | 21.85321 | 1611.184 | 1338.034
Граница фазовой области | 25 | NIAL | 2 | 0.2197044 | 21.97044 | 1606.184 | 1333.034
Граница фазовой области | 25 | NIAL | 3 | 0.221933 | 22.1933 | 1596.184 | 1323.034
Граница фазовой области | 25 | NIAL | 4 | 0.2260123 | 22.60123 | 1576.184 | 1303.034
Граница фазовой области | 25 | NIAL | 5 | 0.2331467 | 23.31467 | 1536.184 | 1263.034
Граница фазовой области | 25 | NIAL | 6 | 0.2346671 | 23.46671 | 1526.93 | 1253.78
Граница фазовой области | 26 | GAMMA_PRIME | 1 | 0.2685066 | 26.85066 | 1611.184 | 1338.034
Граница фазовой области | 26 | GAMMA_PRIME | 2 | 0.2665066 | 26.65066 | 1612.775 | 1339.625
Граница фазовой области | 26 | GAMMA_PRIME | 3 | 0.2625066 | 26.25066 | 1615.8 | 1342.65
Граница фазовой области | 26 | GAMMA_PRIME | 4 | 0.2545066 | 25.45066 | 1621.275 | 1348.125
Граница фазовой области | 26 | GAMMA_PRIME | 5 | 0.2385066 | 23.85066 | 1630.3 | 1357.15
Граница фазовой области | 26 | GAMMA_PRIME | 6 | 0.2190344 | 21.90344 | 1638.639 | 1365.489
Граница фазовой области | 27 | FCC_A1 | 1 | 0.2685066 | 26.85066 | 1611.184 | 1338.034
Граница фазовой области | 27 | FCC_A1 | 2 | 0.2705066 | 27.05066 | 1610.551 | 1337.401
Граница фазовой области | 27 | FCC_A1 | 3 | 0.2745066 | 27.45066 | 1609.265 | 1336.115
Граница фазовой области | 27 | FCC_A1 | 4 | 0.2825066 | 28.25066 | 1606.617 | 1333.467
Граница фазовой области | 27 | FCC_A1 | 5 | 0.2985066 | 29.85066 | 1601.016 | 1327.866
Граница фазовой области | 28 | NIAL | 1 | 0.2190347 | 21.90347 | 1638.639 | 1365.489
Граница фазовой области | 28 | NIAL | 2 | 0.2205072 | 22.05072 | 1633.639 | 1360.489
Граница фазовой области | 28 | NIAL | 3 | 0.2232135 | 22.32135 | 1623.639 | 1350.489
Граница фазовой области | 28 | NIAL | 4 | 0.2265701 | 22.65701 | 1611.184 | 1338.034
Граница фазовой области | 29 | GAMMA_PRIME | 1 | 0.2190344 | 21.90344 | 1638.639 | 1365.489
Граница фазовой области | 29 | GAMMA_PRIME | 2 | 0.2170344 | 21.70344 | 1638.539 | 1365.389
Граница фазовой области | 29 | GAMMA_PRIME | 3 | 0.2130344 | 21.30344 | 1638.224 | 1365.074
Граница фазовой области | 29 | GAMMA_PRIME | 4 | 0.2050344 | 20.50344 | 1637.136 | 1363.986
Граница фазовой области | 29 | GAMMA_PRIME | 5 | 0.2007029 | 20.07029 | 1636.298 | 1363.148
Граница фазовой области | 30 | GAMMA_PRIME | 1 | 0.2190347 | 21.90347 | 1638.639 | 1365.489
Граница фазовой области | 30 | GAMMA_PRIME | 2 | 0.2210344 | 22.10344 | 1637.891 | 1364.741
Граница фазовой области | 30 | GAMMA_PRIME | 3 | 0.2250344 | 22.50344 | 1636.325 | 1363.175
Граница фазовой области | 30 | GAMMA_PRIME | 4 | 0.2330344 | 23.30344 | 1632.898 | 1359.748
Граница фазовой области | 30 | GAMMA_PRIME | 5 | 0.2490344 | 24.90344 | 1624.626 | 1351.476
Граница фазовой области | 30 | GAMMA_PRIME | 6 | 0.2685066 | 26.85066 | 1611.184 | 1338.034
Граница фазовой области | 31 | BCC_B2 | 1 | 0.2207051 | 22.07051 | 1172.744 | 899.5938
Граница фазовой области | 31 | BCC_B2 | 2 | 0.2194692 | 21.94692 | 1167.744 | 894.5938
Граница фазовой области | 31 | BCC_B2 | 3 | 0.2170383 | 21.70383 | 1157.744 | 884.5938
Граница фазовой области | 31 | BCC_B2 | 4 | 0.2123426 | 21.23426 | 1137.744 | 864.5938
Граница фазовой области | 31 | BCC_B2 | 5 | 0.203642 | 20.3642 | 1097.744 | 824.5938
Граница фазовой области | 31 | BCC_B2 | 6 | 0.1941241 | 19.41241 | 1047.744 | 774.5938
Граница фазовой области | 31 | BCC_B2 | 7 | 0.1861618 | 18.61618 | 997.7438 | 724.5938
Граница фазовой области | 31 | BCC_B2 | 8 | 0.179754 | 17.9754 | 947.7438 | 674.5938
Граница фазовой области | 31 | BCC_B2 | 9 | 0.1772842 | 17.72842 | 924.3918 | 651.2418
Граница фазовой области | 32 | FCC_A1 | 1 | 0.220705 | 22.0705 | 1172.744 | 899.5938
Граница фазовой области | 32 | FCC_A1 | 2 | 0.2197724 | 21.97724 | 1167.744 | 894.5938
Граница фазовой области | 32 | FCC_A1 | 3 | 0.2179065 | 21.79065 | 1157.744 | 884.5938
Граница фазовой области | 32 | FCC_A1 | 4 | 0.2141738 | 21.41738 | 1137.744 | 864.5938
Граница фазовой области | 32 | FCC_A1 | 5 | 0.2067369 | 20.67369 | 1097.744 | 824.5938
Граница фазовой области | 32 | FCC_A1 | 6 | 0.1976186 | 19.76186 | 1047.744 | 774.5938
Граница фазовой области | 32 | FCC_A1 | 7 | 0.1889015 | 18.89015 | 997.7438 | 724.5938
Граница фазовой области | 32 | FCC_A1 | 8 | 0.1808018 | 18.08018 | 947.7438 | 674.5938
Граница фазовой области | 32 | FCC_A1 | 9 | 0.1772842 | 17.72842 | 924.3918 | 651.2418
Граница фазовой области | 33 | GAMMA_PRIME | 1 | 0.2007031 | 20.07031 | 1636.298 | 1363.148
Граница фазовой области | 33 | GAMMA_PRIME | 2 | 0.1987029 | 19.87029 | 1636.147 | 1362.997
Граница фазовой области | 33 | GAMMA_PRIME | 3 | 0.1947029 | 19.47029 | 1635.846 | 1362.696
Граница фазовой области | 33 | GAMMA_PRIME | 4 | 0.1867029 | 18.67029 | 1635.25 | 1362.1
Граница фазовой области | 33 | GAMMA_PRIME | 5 | 0.1726152 | 17.26152 | 1634.222 | 1361.072
Граница фазовой области | 34 | FCC_A1 | 1 | 0.2007029 | 20.07029 | 1636.298 | 1363.148
Граница фазовой области | 34 | FCC_A1 | 2 | 0.1987029 | 19.87029 | 1638.044 | 1364.894
Граница фазовой области | 34 | FCC_A1 | 3 | 0.1947029 | 19.47029 | 1641.457 | 1368.307
Граница фазовой области | 34 | FCC_A1 | 4 | 0.1867029 | 18.67029 | 1647.973 | 1374.823
Граница фазовой области | 34 | FCC_A1 | 5 | 0.1707029 | 17.07029 | 1659.831 | 1386.681
Граница фазовой области | 34 | FCC_A1 | 6 | 0.1507029 | 15.07029 | 1672.613 | 1399.463
Граница фазовой области | 34 | FCC_A1 | 7 | 0.1307029 | 13.07029 | 1683.343 | 1410.193
Граница фазовой области | 34 | FCC_A1 | 8 | 0.1107029 | 11.07029 | 1692.23 | 1419.08
Граница фазовой области | 34 | FCC_A1 | 9 | 0.09070294 | 9.070294 | 1699.463 | 1426.313
Граница фазовой области | 34 | FCC_A1 | 10 | 0.07070294 | 7.070294 | 1705.224 | 1432.074
Граница фазовой области | 34 | FCC_A1 | 11 | 0.05070294 | 5.070294 | 1709.686 | 1436.536
Граница фазовой области | 34 | FCC_A1 | 12 | 0.03070294 | 3.070294 | 1713.032 | 1439.882
Граница фазовой области | 34 | FCC_A1 | 13 | 0.01070294 | 1.070294 | 1715.469 | 1442.319
Граница фазовой области | 34 | FCC_A1 | 14 | 0.0007029373 | 0.07029373 | 1716.426 | 1443.276
Граница фазовой области | 35 | FCC_A1 | 1 | 0.2007032 | 20.07032 | 1636.298 | 1363.148
Граница фазовой области | 35 | FCC_A1 | 2 | 0.2027029 | 20.27029 | 1634.858 | 1361.708
Граница фазовой области | 35 | FCC_A1 | 3 | 0.2067029 | 20.67029 | 1631.685 | 1358.535
Граница фазовой области | 35 | FCC_A1 | 4 | 0.2147029 | 21.47029 | 1624.2 | 1351.05
Граница фазовой области | 35 | FCC_A1 | 5 | 0.2265701 | 22.65701 | 1611.184 | 1338.034
Граница фазовой области | 36 | NIAL | 1 | 0.2346673 | 23.46673 | 1526.93 | 1253.78
Граница фазовой области | 36 | NIAL | 2 | 0.2338503 | 23.38503 | 1531.93 | 1258.78
Граница фазовой области | 36 | NIAL | 3 | 0.2321827 | 23.21827 | 1541.93 | 1268.78
Граница фазовой области | 36 | NIAL | 4 | 0.2286818 | 22.86818 | 1561.93 | 1288.78
Граница фазовой области | 36 | NIAL | 5 | 0.2206703 | 22.06703 | 1601.93 | 1328.78
Граница фазовой области | 36 | NIAL | 6 | 0.2185321 | 21.85321 | 1611.184 | 1338.034
Граница фазовой области | 37 | FCC_A1 | 1 | 0.2346671 | 23.46671 | 1526.93 | 1253.78
Граница фазовой области | 37 | FCC_A1 | 2 | 0.234316 | 23.4316 | 1521.93 | 1248.78
Граница фазовой области | 37 | FCC_A1 | 3 | 0.23363 | 23.363 | 1511.93 | 1238.78
Граница фазовой области | 37 | FCC_A1 | 4 | 0.23232 | 23.232 | 1491.93 | 1218.78
Граница фазовой области | 37 | FCC_A1 | 5 | 0.2299255 | 22.99255 | 1451.93 | 1178.78
Граница фазовой области | 37 | FCC_A1 | 6 | 0.2273065 | 22.73065 | 1401.93 | 1128.78
Граница фазовой области | 37 | FCC_A1 | 7 | 0.2250666 | 22.50666 | 1351.93 | 1078.78
Граница фазовой области | 37 | FCC_A1 | 8 | 0.22321 | 22.321 | 1301.93 | 1028.78
Граница фазовой области | 37 | FCC_A1 | 9 | 0.2217907 | 22.17907 | 1251.93 | 978.7796
Граница фазовой области | 37 | FCC_A1 | 10 | 0.2209127 | 22.09127 | 1201.93 | 928.7796
Граница фазовой области | 37 | FCC_A1 | 11 | 0.220705 | 22.0705 | 1172.744 | 899.5938
Граница фазовой области | 38 | FCC_A1 | 1 | 0.2346675 | 23.46675 | 1526.93 | 1253.78
Граница фазовой области | 38 | FCC_A1 | 2 | 0.2366671 | 23.66671 | 1523.292 | 1250.142
Граница фазовой области | 38 | FCC_A1 | 3 | 0.2406671 | 24.06671 | 1515.754 | 1242.604
Граница фазовой области | 38 | FCC_A1 | 4 | 0.2486671 | 24.86671 | 1499.536 | 1226.386
Граница фазовой области | 38 | FCC_A1 | 5 | 0.2646671 | 26.46671 | 1461.647 | 1188.497
Граница фазовой области | 38 | FCC_A1 | 6 | 0.2846671 | 28.46671 | 1400.357 | 1127.207
Граница фазовой области | 38 | FCC_A1 | 7 | 0.297188 | 29.7188 | 1350.357 | 1077.207
Инвариантное пересечение | 1 | GAMMA_PRIME + LIQUID | 1 | 0.2265701 | 22.65701 | 1611.184 | 1338.034
Инвариантное пересечение | 1 | FCC_A1 + GAMMA_PRIME | 1 | 0.2185321 | 21.85321 | 1611.184 | 1338.034
Инвариантное пересечение | 1 | GAMMA_PRIME + LIQUID | 1 | 0.2265701 | 22.65701 | 1611.184 | 1338.034
Инвариантное пересечение | 1 | LIQUID + NIAL | 1 | 0.2685066 | 26.85066 | 1611.184 | 1338.034
Инвариантное пересечение | 1 | LIQUID + NIAL | 1 | 0.2685066 | 26.85066 | 1611.184 | 1338.034
Инвариантное пересечение | 1 | FCC_A1 + NIAL | 1 | 0.2541836 | 25.41836 | 1611.184 | 1338.034
Инвариантное пересечение | 1 | FCC_A1 + GAMMA_PRIME | 1 | 0.2185321 | 21.85321 | 1611.184 | 1338.034
Инвариантное пересечение | 1 | FCC_A1 + NIAL | 1 | 0.2541836 | 25.41836 | 1611.184 | 1338.034