## Параметры
Параметр | Значение
База | Стали и Fe-сплавы — mc_fe 2.062
Система | FE–CR–NI
Температура, °C | 800
Шаг поиска, ат.% | 5
Давление, Па | 101325
Выбор фаз | Автоматически
Набор фаз | Набор фаз: быстрый (15 из 27)
Фазы в расчёте | BCC_B2, BCC_DISL, CHI_A12, EPS_CARB, ETA, ETA_CARB, FCC_A1, GAMMA_PRIME, HCP_A3, KSI_FE5C2, LAVES_PHASE, LIQUID, MU_PHASE_I, SIGMA, TIB2
Дополнительная проверка центра | выполнена
Режим стали | Практический Fe–Fe3C

## Границы и узлы
Тип | Группа | Фаза / набор фаз | Точка | X(CR) | CR, ат.% | X(NI) | NI, ат.% | X(FE) | FE, ат.%
Граница фазовой области | 1 | GAMMA_PRIME | 1 | 7.280109e-07 | 7.280109e-05 | 0.6235529 | 62.35529 | 0.3764463 | 37.64463
Граница фазовой области | 1 | GAMMA_PRIME | 2 | 0.003522302 | 0.3522302 | 0.6235325 | 62.35325 | 0.3729452 | 37.29452
Граница фазовой области | 1 | GAMMA_PRIME | 3 | 0.009989824 | 0.9989824 | 0.6244057 | 62.44057 | 0.3656045 | 36.56045
Граница фазовой области | 1 | GAMMA_PRIME | 4 | 0.02130084 | 2.130084 | 0.631423 | 63.1423 | 0.3472762 | 34.72762
Граница фазовой области | 1 | GAMMA_PRIME | 5 | 0.0262428 | 2.62428 | 0.6502149 | 65.02149 | 0.3235423 | 32.35423
Граница фазовой области | 1 | GAMMA_PRIME | 6 | 0.02133754 | 2.133754 | 0.6785529 | 67.85529 | 0.3001095 | 30.01095
Граница фазовой области | 1 | GAMMA_PRIME | 7 | 0.009279882 | 0.9279882 | 0.7101785 | 71.01785 | 0.2805416 | 28.05416
Граница фазовой области | 1 | GAMMA_PRIME | 8 | 0.00457593 | 0.457593 | 0.7187524 | 71.87524 | 0.2766717 | 27.66717
Граница фазовой области | 1 | GAMMA_PRIME | 9 | 0.001660171 | 0.1660171 | 0.7232481 | 72.32481 | 0.2750917 | 27.50917
Граница фазовой области | 1 | FCC_A1 | 1 | 9.999829e-07 | 9.999829e-05 | 0.5730596 | 57.30596 | 0.4269394 | 42.69394
Граница фазовой области | 1 | FCC_A1 | 2 | 0.005001 | 0.5001 | 0.5746115 | 57.46115 | 0.4203875 | 42.03875
Граница фазовой области | 1 | FCC_A1 | 3 | 0.015001 | 1.5001 | 0.5795614 | 57.95614 | 0.4054376 | 40.54376
Граница фазовой области | 1 | FCC_A1 | 4 | 0.035001 | 3.5001 | 0.6001903 | 60.01903 | 0.3648087 | 36.48087
Граница фазовой области | 1 | FCC_A1 | 5 | 0.04653847 | 4.653847 | 0.6401903 | 64.01903 | 0.3132712 | 31.32712
Граница фазовой области | 1 | FCC_A1 | 6 | 0.03973797 | 3.973797 | 0.6901903 | 69.01903 | 0.2700717 | 27.00717
Граница фазовой области | 1 | FCC_A1 | 7 | 0.0162517 | 1.62517 | 0.7401903 | 74.01903 | 0.243558 | 24.3558
Граница фазовой области | 1 | FCC_A1 | 8 | 0.007525201 | 0.7525201 | 0.7526903 | 75.26903 | 0.2397845 | 23.97845
Граница фазовой области | 1 | FCC_A1 | 9 | 0.002604528 | 0.2604528 | 0.7589403 | 75.89403 | 0.2384551 | 23.84551
Граница фазовой области | 2 | BCC_B2 | 1 | 7.829249e-07 | 7.829249e-05 | 0.01522715 | 1.522715 | 0.9847721 | 98.47721
Граница фазовой области | 2 | BCC_B2 | 2 | 0.003968669 | 0.3968669 | 0.01428632 | 1.428632 | 0.981745 | 98.1745
Граница фазовой области | 2 | BCC_B2 | 3 | 0.01223123 | 1.223123 | 0.01251553 | 1.251553 | 0.9752532 | 97.52532
Граница фазовой области | 2 | BCC_B2 | 4 | 0.03013493 | 3.013493 | 0.009485158 | 0.9485158 | 0.9603799 | 96.03799
Граница фазовой области | 2 | BCC_B2 | 5 | 0.07209804 | 7.209804 | 0.005937106 | 0.5937106 | 0.9219649 | 92.19649
Граница фазовой области | 2 | BCC_B2 | 6 | 0.1385629 | 13.85629 | 0.007086326 | 0.7086326 | 0.8543508 | 85.43508
Граница фазовой области | 2 | BCC_B2 | 7 | 0.2270052 | 22.70052 | 0.01465729 | 1.465729 | 0.7583375 | 75.83375
Граница фазовой области | 2 | BCC_B2 | 8 | 0.2901756 | 29.01756 | 0.02108194 | 2.108194 | 0.6887425 | 68.87425
Граница фазовой области | 2 | FCC_A1 | 1 | 1e-06 | 0.0001 | 0.03206287 | 3.206287 | 0.9679361 | 96.79361
Граница фазовой области | 2 | FCC_A1 | 2 | 0.005001 | 0.5001 | 0.03006305 | 3.006305 | 0.9649359 | 96.49359
Граница фазовой области | 2 | FCC_A1 | 3 | 0.015001 | 1.5001 | 0.0263219 | 2.63219 | 0.9586771 | 95.86771
Граница фазовой области | 2 | FCC_A1 | 4 | 0.035001 | 3.5001 | 0.01998481 | 1.998481 | 0.9450142 | 94.50142
Граница фазовой области | 2 | FCC_A1 | 5 | 0.075001 | 7.5001 | 0.01272159 | 1.272159 | 0.9122774 | 91.22774
Граница фазовой области | 2 | FCC_A1 | 6 | 0.125001 | 12.5001 | 0.01596348 | 1.596348 | 0.8590355 | 85.90355
Граница фазовой области | 2 | FCC_A1 | 7 | 0.175001 | 17.5001 | 0.03633686 | 3.633686 | 0.7886621 | 78.86621
Граница фазовой области | 2 | FCC_A1 | 8 | 0.2021327 | 20.21327 | 0.05712743 | 5.712743 | 0.7407399 | 74.07399
Граница фазовой области | 3 | GAMMA_PRIME | 1 | 1e-06 | 0.0001 | 0.7255491 | 72.55491 | 0.2744499 | 27.44499
Граница фазовой области | 3 | GAMMA_PRIME | 2 | 0.002605622 | 0.2605622 | 0.721855 | 72.1855 | 0.2755394 | 27.55394
Граница фазовой области | 3 | GAMMA_PRIME | 3 | 0.00685287 | 0.685287 | 0.7148152 | 71.48152 | 0.278332 | 27.8332
Граница фазовой области | 3 | GAMMA_PRIME | 4 | 0.01325062 | 1.325062 | 0.7015287 | 70.15287 | 0.2852207 | 28.52207
Граница фазовой области | 3 | GAMMA_PRIME | 5 | 0.02186596 | 2.186596 | 0.6766565 | 67.66565 | 0.3014776 | 30.14776
Граница фазовой области | 3 | GAMMA_PRIME | 6 | 0.02624114 | 2.624114 | 0.6485727 | 64.85727 | 0.3251862 | 32.51862
Граница фазовой области | 3 | GAMMA_PRIME | 7 | 0.4926727 | 49.26727 | 0.3512898 | 35.12898 | 0.1560375 | 15.60375
Граница фазовой области | 3 | FCC_A1 | 1 | 1.524139e-06 | 0.0001524139 | 0.7620312 | 76.20312 | 0.2379673 | 23.79673
Граница фазовой области | 3 | FCC_A1 | 2 | 0.004153049 | 0.4153049 | 0.7570312 | 75.70312 | 0.2388157 | 23.88157
Граница фазовой области | 3 | FCC_A1 | 3 | 0.01164461 | 1.164461 | 0.7470312 | 74.70312 | 0.2413242 | 24.13242
Граница фазовой области | 3 | FCC_A1 | 4 | 0.0240891 | 2.40891 | 0.7270312 | 72.70312 | 0.2488797 | 24.88797
Граница фазовой области | 3 | FCC_A1 | 5 | 0.04067358 | 4.067358 | 0.6870312 | 68.70312 | 0.2722952 | 27.22952
Граница фазовой области | 3 | FCC_A1 | 6 | 0.04631745 | 4.631745 | 0.6370312 | 63.70312 | 0.3166513 | 31.66513
Граница фазовой области | 3 | FCC_A1 | 7 | 0.3418789 | 34.18789 | 0.5265934 | 52.65934 | 0.1315278 | 13.15278
Граница фазовой области | 4 | SIGMA | 1 | 0.4388237 | 43.88237 | 1e-06 | 0.0001 | 0.5611753 | 56.11753
Граница фазовой области | 4 | SIGMA | 2 | 0.4372048 | 43.72048 | 0.001006502 | 0.1006502 | 0.5617887 | 56.17887
Граница фазовой области | 4 | SIGMA | 3 | 0.4338482 | 43.38482 | 0.003239441 | 0.3239441 | 0.5629124 | 56.29124
Граница фазовой области | 4 | SIGMA | 4 | 0.4266287 | 42.66287 | 0.008668826 | 0.8668826 | 0.5647025 | 56.47025
Граница фазовой области | 4 | SIGMA | 5 | 0.409863 | 40.9863 | 0.02425782 | 2.425782 | 0.5658792 | 56.58792
Граница фазовой области | 4 | SIGMA | 6 | 0.4052563 | 40.52563 | 0.02925563 | 2.925563 | 0.5654881 | 56.54881
Граница фазовой области | 4 | BCC_B2 | 1 | 0.3748635 | 37.48635 | 5.181772e-07 | 5.181772e-05 | 0.6251359 | 62.51359
Граница фазовой области | 4 | BCC_B2 | 2 | 0.3698635 | 36.98635 | 0.0005308408 | 0.05308408 | 0.6296056 | 62.96056
Граница фазовой области | 4 | BCC_B2 | 3 | 0.3598635 | 35.98635 | 0.00177081 | 0.177081 | 0.6383656 | 63.83656
Граница фазовой области | 4 | BCC_B2 | 4 | 0.3398635 | 33.98635 | 0.005101932 | 0.5101932 | 0.6550345 | 65.50345
Граница фазовой области | 4 | BCC_B2 | 5 | 0.2998635 | 29.98635 | 0.01675548 | 1.675548 | 0.683381 | 68.3381
Граница фазовой области | 4 | BCC_B2 | 6 | 0.2901756 | 29.01756 | 0.02108194 | 2.108194 | 0.6887425 | 68.87425
Граница фазовой области | 5 | BCC_B2 | 1 | 0.9852664 | 98.52664 | 0.01473319 | 1.473319 | 4.191145e-07 | 4.191145e-05
Граница фазовой области | 5 | BCC_B2 | 2 | 0.9824044 | 98.24044 | 0.01482601 | 1.482601 | 0.002769622 | 0.2769622
Граница фазовой области | 5 | BCC_B2 | 3 | 0.9767542 | 97.67542 | 0.01500669 | 1.500669 | 0.008239127 | 0.8239127
Граница фазовой области | 5 | BCC_B2 | 4 | 0.9656694 | 96.56694 | 0.01535138 | 1.535138 | 0.01897922 | 1.897922
Граница фазовой области | 5 | BCC_B2 | 5 | 0.9438245 | 94.38245 | 0.01599685 | 1.599685 | 0.04017865 | 4.017865
Граница фазовой области | 5 | BCC_B2 | 6 | 0.9351024 | 93.51024 | 0.01624453 | 1.624453 | 0.04865306 | 4.865306
Граница фазовой области | 5 | FCC_A1 | 1 | 0.3825404 | 38.25404 | 0.6174584 | 61.74584 | 1.140601e-06 | 0.0001140601
Граница фазовой области | 5 | FCC_A1 | 2 | 0.3799858 | 37.99858 | 0.6124584 | 61.24584 | 0.007555825 | 0.7555825
Граница фазовой области | 5 | FCC_A1 | 3 | 0.3749798 | 37.49798 | 0.6024584 | 60.24584 | 0.02256177 | 2.256177
Граница фазовой области | 5 | FCC_A1 | 4 | 0.3653991 | 36.53991 | 0.5824584 | 58.24584 | 0.05214249 | 5.214249
Граница фазовой области | 5 | FCC_A1 | 5 | 0.3480619 | 34.80619 | 0.5424584 | 54.24584 | 0.1094797 | 10.94797
Граница фазовой области | 5 | FCC_A1 | 6 | 0.3418789 | 34.18789 | 0.5265934 | 52.65934 | 0.1315278 | 13.15278
Граница фазовой области | 6 | GAMMA_PRIME | 1 | 0.4578929 | 45.78929 | 0.2917964 | 29.17964 | 0.2503107 | 25.03107
Граница фазовой области | 6 | GAMMA_PRIME | 2 | 0.4553574 | 45.53574 | 0.29518 | 29.518 | 0.2494626 | 24.94626
Граница фазовой области | 6 | GAMMA_PRIME | 3 | 0.4505083 | 45.05083 | 0.3018363 | 30.18363 | 0.2476555 | 24.76555
Граница фазовой области | 6 | GAMMA_PRIME | 4 | 0.4418611 | 44.18611 | 0.3146262 | 31.46262 | 0.2435128 | 24.35128
Граница фазовой области | 6 | GAMMA_PRIME | 5 | 0.4305043 | 43.05043 | 0.3372504 | 33.72504 | 0.2322454 | 23.22454
Граница фазовой области | 6 | GAMMA_PRIME | 6 | 0.4353961 | 43.53961 | 0.3559744 | 35.59744 | 0.2086295 | 20.86295
Граница фазовой области | 6 | GAMMA_PRIME | 7 | 0.4859556 | 48.59556 | 0.352944 | 35.2944 | 0.1611003 | 16.11003
Граница фазовой области | 6 | FCC_A1 | 1 | 0.2881853 | 28.81853 | 0.3483889 | 34.83889 | 0.3634258 | 36.34258
Граница фазовой области | 6 | FCC_A1 | 2 | 0.2875085 | 28.75085 | 0.3533889 | 35.33889 | 0.3591026 | 35.91026
Граница фазовой области | 6 | FCC_A1 | 3 | 0.2863227 | 28.63227 | 0.3633889 | 36.33889 | 0.3502885 | 35.02885
Граница фазовой области | 6 | FCC_A1 | 4 | 0.2846979 | 28.46979 | 0.3833889 | 38.33889 | 0.3319132 | 33.19132
Граница фазовой области | 6 | FCC_A1 | 5 | 0.2852677 | 28.52677 | 0.4233889 | 42.33889 | 0.2913434 | 29.13434
Граница фазовой области | 6 | FCC_A1 | 6 | 0.2973291 | 29.73291 | 0.4733889 | 47.33889 | 0.2292821 | 22.92821
Граница фазовой области | 6 | FCC_A1 | 7 | 0.337127 | 33.7127 | 0.5233889 | 52.33889 | 0.1394841 | 13.94841
Граница фазовой области | 7 | GAMMA_PRIME | 1 | 0.4578929 | 45.78929 | 0.2917964 | 29.17964 | 0.2503107 | 25.03107
Граница фазовой области | 7 | GAMMA_PRIME | 2 | 0.4604955 | 46.04955 | 0.2883791 | 28.83791 | 0.2511254 | 25.11254
Граница фазовой области | 7 | GAMMA_PRIME | 3 | 0.4658842 | 46.58842 | 0.2814513 | 28.14513 | 0.2526645 | 25.26645
Граница фазовой области | 7 | GAMMA_PRIME | 4 | 0.4704084 | 47.04084 | 0.2757589 | 27.57589 | 0.2538327 | 25.38327
Граница фазовой области | 7 | FCC_A1 | 1 | 0.2881853 | 28.81853 | 0.3483889 | 34.83889 | 0.3634258 | 36.34258
Граница фазовой области | 7 | FCC_A1 | 2 | 0.288915 | 28.8915 | 0.3433889 | 34.33889 | 0.3676961 | 36.76961
Граница фазовой области | 7 | FCC_A1 | 3 | 0.2905248 | 29.05248 | 0.3333889 | 33.33889 | 0.3760864 | 37.60864
Граница фазовой области | 7 | FCC_A1 | 4 | 0.291967 | 29.1967 | 0.3252915 | 32.52915 | 0.3827415 | 38.27415
Граница фазовой области | 8 | SIGMA | 1 | 0.4052563 | 40.52563 | 0.02925563 | 2.925563 | 0.5654881 | 56.54881
Граница фазовой области | 8 | SIGMA | 2 | 0.4061047 | 40.61047 | 0.03148593 | 3.148593 | 0.5624094 | 56.24094
Граница фазовой области | 8 | SIGMA | 3 | 0.4079875 | 40.79875 | 0.03582598 | 3.582598 | 0.5561865 | 55.61865
Граница фазовой области | 8 | SIGMA | 4 | 0.4124671 | 41.24671 | 0.04407888 | 4.407888 | 0.543454 | 54.3454
Граница фазовой области | 8 | SIGMA | 5 | 0.4241056 | 42.41056 | 0.0592378 | 5.92378 | 0.5166566 | 51.66566
Граница фазовой области | 8 | SIGMA | 6 | 0.4433573 | 44.33573 | 0.07649445 | 7.649445 | 0.4801482 | 48.01482
Граница фазовой области | 8 | SIGMA | 7 | 0.4675847 | 46.75847 | 0.09283241 | 9.283241 | 0.4395829 | 43.95829
Граница фазовой области | 8 | SIGMA | 8 | 0.4966061 | 49.66061 | 0.1092358 | 10.92358 | 0.3941581 | 39.41581
Граница фазовой области | 8 | SIGMA | 9 | 0.5248689 | 52.48689 | 0.1240682 | 12.40682 | 0.3510629 | 35.10629
Граница фазовой области | 8 | FCC_A1 | 1 | 0.2021327 | 20.21327 | 0.05712743 | 5.712743 | 0.7407399 | 74.07399
Граница фазовой области | 8 | FCC_A1 | 2 | 0.2032067 | 20.32067 | 0.06212743 | 6.212743 | 0.7346659 | 73.46659
Граница фазовой области | 8 | FCC_A1 | 3 | 0.2053973 | 20.53973 | 0.07212743 | 7.212743 | 0.7224753 | 72.24753
Граница фазовой области | 8 | FCC_A1 | 4 | 0.2099554 | 20.99554 | 0.09212743 | 9.212743 | 0.6979172 | 69.79172
Граница фазовой области | 8 | FCC_A1 | 5 | 0.2198538 | 21.98538 | 0.1321274 | 13.21274 | 0.6480188 | 64.80188
Граница фазовой области | 8 | FCC_A1 | 6 | 0.2340069 | 23.40069 | 0.1821274 | 18.21274 | 0.5838657 | 58.38657
Граница фазовой области | 8 | FCC_A1 | 7 | 0.2507507 | 25.07507 | 0.2321274 | 23.21274 | 0.5171218 | 51.71218
Граница фазовой области | 8 | FCC_A1 | 8 | 0.2709913 | 27.09913 | 0.2821274 | 28.21274 | 0.4468813 | 44.68813
Граница фазовой области | 8 | FCC_A1 | 9 | 0.2918522 | 29.18522 | 0.3245709 | 32.45709 | 0.3835768 | 38.35768
Граница фазовой области | 9 | GAMMA_PRIME | 1 | 0.4704084 | 47.04084 | 0.2757589 | 27.57589 | 0.2538327 | 25.38327
Граница фазовой области | 9 | GAMMA_PRIME | 2 | 0.4712749 | 47.12749 | 0.2768428 | 27.68428 | 0.2518823 | 25.18823
Граница фазовой области | 9 | GAMMA_PRIME | 3 | 0.4729746 | 47.29746 | 0.279256 | 27.9256 | 0.2477693 | 24.77693
Граница фазовой области | 9 | GAMMA_PRIME | 4 | 0.4762311 | 47.62311 | 0.2851773 | 28.51773 | 0.2385916 | 23.85916
Граница фазовой области | 9 | GAMMA_PRIME | 5 | 0.4822065 | 48.22065 | 0.3025554 | 30.25554 | 0.2152381 | 21.52381
Граница фазовой области | 9 | GAMMA_PRIME | 6 | 0.4902415 | 49.02415 | 0.3405214 | 34.05214 | 0.1692371 | 16.92371
Граница фазовой области | 9 | GAMMA_PRIME | 7 | 0.4926727 | 49.26727 | 0.3512898 | 35.12898 | 0.1560375 | 15.60375
Граница фазовой области | 9 | BCC_B2 | 1 | 0.8004079 | 80.04079 | 0.01990088 | 1.990088 | 0.1796912 | 17.96912
Граница фазовой области | 9 | BCC_B2 | 2 | 0.8054079 | 80.54079 | 0.01956457 | 1.956457 | 0.1750275 | 17.50275
Граница фазовой области | 9 | BCC_B2 | 3 | 0.8154079 | 81.54079 | 0.01893399 | 1.893399 | 0.1656581 | 16.56581
Граница фазовой области | 9 | BCC_B2 | 4 | 0.8354079 | 83.54079 | 0.01783758 | 1.783758 | 0.1467545 | 14.67545
Граница фазовой области | 9 | BCC_B2 | 5 | 0.8754079 | 87.54079 | 0.0163076 | 1.63076 | 0.1082845 | 10.82845
Граница фазовой области | 9 | BCC_B2 | 6 | 0.9254079 | 92.54079 | 0.01596911 | 1.596911 | 0.05862298 | 5.862298
Граница фазовой области | 9 | BCC_B2 | 7 | 0.9351024 | 93.51024 | 0.01624453 | 1.624453 | 0.04865306 | 4.865306
Граница фазовой области | 10 | SIGMA | 1 | 0.5248689 | 52.48689 | 0.1240682 | 12.40682 | 0.3510629 | 35.10629
Граница фазовой области | 10 | SIGMA | 2 | 0.5230467 | 52.30467 | 0.1193385 | 11.93385 | 0.3576148 | 35.76148
Граница фазовой области | 10 | SIGMA | 3 | 0.5196494 | 51.96494 | 0.1102575 | 11.02575 | 0.3700931 | 37.00931
Граница фазовой области | 10 | SIGMA | 4 | 0.5137151 | 51.37151 | 0.09353015 | 9.353015 | 0.3927548 | 39.27548
Граница фазовой области | 10 | SIGMA | 5 | 0.5044209 | 50.44209 | 0.06523977 | 6.523977 | 0.4303393 | 43.03393
Граница фазовой области | 10 | SIGMA | 6 | 0.4957109 | 49.57109 | 0.03812461 | 3.812461 | 0.4661645 | 46.61645
Граница фазовой области | 10 | SIGMA | 7 | 0.4884124 | 48.84124 | 0.01851268 | 1.851268 | 0.4930749 | 49.30749
Граница фазовой области | 10 | SIGMA | 8 | 0.4812987 | 48.12987 | 0.004978875 | 0.4978875 | 0.5137224 | 51.37224
Граница фазовой области | 10 | BCC_B2 | 1 | 0.79978 | 79.978 | 0.01991848 | 1.991848 | 0.1803015 | 18.03015
Граница фазовой области | 10 | BCC_B2 | 2 | 0.79478 | 79.478 | 0.01932334 | 1.932334 | 0.1858966 | 18.58966
Граница фазовой области | 10 | BCC_B2 | 3 | 0.78478 | 78.478 | 0.01816799 | 1.816799 | 0.197052 | 19.7052
Граница фазовой области | 10 | BCC_B2 | 4 | 0.76478 | 76.478 | 0.01598886 | 1.598886 | 0.2192311 | 21.92311
Граница фазовой области | 10 | BCC_B2 | 5 | 0.72478 | 72.478 | 0.01209564 | 1.209564 | 0.2631243 | 26.31243
Граница фазовой области | 10 | BCC_B2 | 6 | 0.67478 | 67.478 | 0.007940427 | 0.7940427 | 0.3172796 | 31.72796
Граница фазовой области | 10 | BCC_B2 | 7 | 0.62478 | 62.478 | 0.004397465 | 0.4397465 | 0.3708225 | 37.08225
Граница фазовой области | 10 | BCC_B2 | 8 | 0.57478 | 57.478 | 0.001364523 | 0.1364523 | 0.4238555 | 42.38555
Трёхфазный узел | 1 | BCC_B2 | 1 | 0.2901756 | 29.01756 | 0.02108194 | 2.108194 | 0.6887425 | 68.87425
Трёхфазный узел | 1 | SIGMA | 1 | 0.4052563 | 40.52563 | 0.02925563 | 2.925563 | 0.5654881 | 56.54881
Трёхфазный узел | 1 | FCC_A1 | 1 | 0.2021327 | 20.21327 | 0.05712743 | 5.712743 | 0.7407399 | 74.07399
Трёхфазный узел | 2 | GAMMA_PRIME | 1 | 0.4926727 | 49.26727 | 0.3512898 | 35.12898 | 0.1560375 | 15.60375
Трёхфазный узел | 2 | BCC_B2 | 1 | 0.9351024 | 93.51024 | 0.01624453 | 1.624453 | 0.04865306 | 4.865306
Трёхфазный узел | 2 | FCC_A1 | 1 | 0.3418789 | 34.18789 | 0.5265934 | 52.65934 | 0.1315278 | 13.15278
Трёхфазный узел | 3 | GAMMA_PRIME | 1 | 0.4704084 | 47.04084 | 0.2757589 | 27.57589 | 0.2538327 | 25.38327
Трёхфазный узел | 3 | BCC_B2 | 1 | 0.8004079 | 80.04079 | 0.01990088 | 1.990088 | 0.1796912 | 17.96912
Трёхфазный узел | 3 | FCC_A1 | 1 | 0.291967 | 29.1967 | 0.3252915 | 32.52915 | 0.3827415 | 38.27415
Трёхфазный узел | 4 | SIGMA | 1 | 0.5248689 | 52.48689 | 0.1240682 | 12.40682 | 0.3510629 | 35.10629
Трёхфазный узел | 4 | BCC_B2 | 1 | 0.79978 | 79.978 | 0.01991848 | 1.991848 | 0.1803015 | 18.03015
Трёхфазный узел | 4 | FCC_A1 | 1 | 0.2918522 | 29.18522 | 0.3245709 | 32.45709 | 0.3835768 | 38.35768