## Параметры
Параметр | Значение
Метод | Многофазная гомогенизация
Ключ release-базы | ni
Название release-базы | Никелевые сплавы — mc_ni 2.036
Термодинамическая база и подвижности | D:\Pets\ThermoGar-w21b\databases\converted\mc_ni_v2036_with_mobility.garcalc.tdb
SHA-256 release-базы | 1882d841a337063e0585d261c690ae7e565838234e231e21b8541a5cb0dba391
Kawin | 0.5.0
Температура, °C | 1200
Время, ч | 100
Длина области, мкм | 2000
Граница пары, % длины | 50
Число конечных объёмов | 80
Граничные условия | нулевой поток на обоих концах
Сохраняющаяся величина баланса | средняя мольная доля (внедрённых элементов нет, u = x)
Система отсчёта | локальное равновесие + эффективная подвижность
Элементы | NI, AL, CR
Фазы | FCC_A1, NIAL
Источник/назначение входов | Объявленный сценарий, не данные материала
Класс расчёта | исследовательский сценарий, не прогноз материала
Материальная квалификация | не проводилась
Усреднение подвижности | hashin lower
Сглаживающий коэффициент ε | 0.01
Лабиринтный фактор | 1.5

## Профили
Расстояние, мкм | NI, нач., ат.% | NI, итог, ат.% | NI, нач., мас.% | NI, итог, мас.% | AL, нач., ат.% | AL, итог, ат.% | AL, нач., мас.% | AL, итог, мас.% | CR, нач., ат.% | CR, итог, ат.% | CR, нач., мас.% | CR, итог, мас.%
12.5 | 86.9 | 86.89993 | 90.3286 | 90.32856 | 5.4 | 5.400051 | 2.580488 | 2.580513 | 7.7 | 7.700019 | 7.090911 | 7.090931
37.5 | 86.9 | 86.89977 | 90.3286 | 90.32845 | 5.4 | 5.40017 | 2.580488 | 2.580572 | 7.7 | 7.700059 | 7.090911 | 7.090973
62.5 | 86.9 | 86.89953 | 90.3286 | 90.32829 | 5.4 | 5.400333 | 2.580488 | 2.580653 | 7.7 | 7.700138 | 7.090911 | 7.091053
87.5 | 86.9 | 86.89945 | 90.3286 | 90.32825 | 5.4 | 5.400395 | 2.580488 | 2.580683 | 7.7 | 7.700153 | 7.090911 | 7.091069
112.5 | 86.9 | 86.88838 | 90.3286 | 90.32109 | 5.4 | 5.408307 | 2.580488 | 2.584589 | 7.7 | 7.703316 | 7.090911 | 7.094324
137.5 | 86.9 | 86.89949 | 90.3286 | 90.32827 | 5.4 | 5.400371 | 2.580488 | 2.580671 | 7.7 | 7.700144 | 7.090911 | 7.09106
162.5 | 86.9 | 86.87897 | 90.3286 | 90.315 | 5.4 | 5.415022 | 2.580488 | 2.587904 | 7.7 | 7.706009 | 7.090911 | 7.097094
187.5 | 86.9 | 86.89446 | 90.3286 | 90.32502 | 5.4 | 5.403953 | 2.580488 | 2.582439 | 7.7 | 7.701584 | 7.090911 | 7.092541
212.5 | 86.9 | 86.87375 | 90.3286 | 90.31181 | 5.4 | 5.419223 | 2.580488 | 2.589975 | 7.7 | 7.707029 | 7.090911 | 7.09821
237.5 | 86.9 | 86.8734 | 90.3286 | 90.31242 | 5.4 | 5.421565 | 2.580488 | 2.591123 | 7.7 | 7.705039 | 7.090911 | 7.096454
262.5 | 86.9 | 86.85919 | 90.3286 | 90.30278 | 5.4 | 5.430573 | 2.580488 | 2.595575 | 7.7 | 7.71024 | 7.090911 | 7.101647
287.5 | 86.9 | 86.83987 | 90.3286 | 90.29119 | 5.4 | 5.44664 | 2.580488 | 2.6035 | 7.7 | 7.713495 | 7.090911 | 7.105314
312.5 | 86.9 | 86.82515 | 90.3286 | 90.28138 | 5.4 | 5.456432 | 2.580488 | 2.608339 | 7.7 | 7.718423 | 7.090911 | 7.110285
337.5 | 86.9 | 86.78977 | 90.3286 | 90.2602 | 5.4 | 5.485981 | 2.580488 | 2.622918 | 7.7 | 7.724248 | 7.090911 | 7.116882
362.5 | 86.9 | 86.76369 | 90.3286 | 90.24322 | 5.4 | 5.504348 | 2.580488 | 2.631995 | 7.7 | 7.731958 | 7.090911 | 7.124787
387.5 | 86.9 | 86.71598 | 90.3286 | 90.21256 | 5.4 | 5.539013 | 2.580488 | 2.649128 | 7.7 | 7.745005 | 7.090911 | 7.13831
412.5 | 86.9 | 86.67188 | 90.3286 | 90.18608 | 5.4 | 5.575722 | 2.580488 | 2.667258 | 7.7 | 7.752395 | 7.090911 | 7.146658
437.5 | 86.9 | 86.59647 | 90.3286 | 90.1374 | 5.4 | 5.630062 | 2.580488 | 2.694143 | 7.7 | 7.773471 | 7.090911 | 7.168457
462.5 | 86.9 | 86.50756 | 90.3286 | 90.08041 | 5.4 | 5.69523 | 2.580488 | 2.726404 | 7.7 | 7.797206 | 7.090911 | 7.193183
487.5 | 86.9 | 86.41333 | 90.3286 | 90.02079 | 5.4 | 5.766375 | 2.580488 | 2.761643 | 7.7 | 7.820295 | 7.090911 | 7.217571
512.5 | 86.9 | 86.28383 | 90.3286 | 89.9366 | 5.4 | 5.858721 | 2.580488 | 2.807453 | 7.7 | 7.857446 | 7.090911 | 7.25595
537.5 | 86.9 | 86.13576 | 90.3286 | 89.83893 | 5.4 | 5.961102 | 2.580488 | 2.858316 | 7.7 | 7.903136 | 7.090911 | 7.302749
562.5 | 86.9 | 85.94294 | 90.3286 | 89.70914 | 5.4 | 6.088321 | 2.580488 | 2.921639 | 7.7 | 7.968737 | 7.090911 | 7.369224
587.5 | 86.9 | 85.74378 | 90.3286 | 89.57087 | 5.4 | 6.209735 | 2.580488 | 2.982221 | 7.7 | 8.046487 | 7.090911 | 7.446913
612.5 | 86.9 | 85.48041 | 90.3286 | 89.38268 | 5.4 | 6.357701 | 2.580488 | 3.056254 | 7.7 | 8.161884 | 7.090911 | 7.561066
637.5 | 86.9 | 85.19307 | 90.3286 | 89.16943 | 5.4 | 6.500252 | 2.580488 | 3.12784 | 7.7 | 8.306675 | 7.090911 | 7.702731
662.5 | 86.9 | 84.85404 | 90.3286 | 88.90583 | 5.4 | 6.639633 | 2.580488 | 3.198191 | 7.7 | 8.506331 | 7.090911 | 7.895976
687.5 | 86.9 | 84.45109 | 90.3286 | 88.58115 | 5.4 | 6.778285 | 2.580488 | 3.268575 | 7.7 | 8.770626 | 7.090911 | 8.150279
712.5 | 86.9 | 84.00499 | 90.3286 | 88.20333 | 5.4 | 6.8874 | 2.580488 | 3.324588 | 7.7 | 9.107612 | 7.090911 | 8.472084
737.5 | 86.9 | 83.46451 | 90.3286 | 87.73163 | 5.4 | 6.986738 | 2.580488 | 3.376225 | 7.7 | 9.548749 | 7.090911 | 8.892147
762.5 | 86.9 | 82.86266 | 90.3286 | 87.18263 | 5.4 | 7.039779 | 2.580488 | 3.405122 | 7.7 | 10.09756 | 7.090911 | 9.412249
787.5 | 86.9 | 82.17709 | 90.3286 | 86.53609 | 5.4 | 7.049001 | 2.580488 | 3.412532 | 7.7 | 10.77391 | 7.090911 | 10.05138
812.5 | 86.9 | 81.39434 | 90.3286 | 85.78087 | 5.4 | 7.018894 | 2.580488 | 3.400694 | 7.7 | 11.58677 | 7.090911 | 10.81843
837.5 | 86.9 | 80.52191 | 90.3286 | 84.91851 | 5.4 | 6.93507 | 2.580488 | 3.362341 | 7.7 | 12.54302 | 7.090911 | 11.71915
862.5 | 86.9 | 79.54727 | 90.3286 | 83.94015 | 5.4 | 6.805448 | 2.580488 | 3.301443 | 7.7 | 13.64729 | 7.090911 | 12.75841
887.5 | 86.9 | 78.47873 | 90.3286 | 82.85551 | 5.4 | 6.634649 | 2.580488 | 3.220253 | 7.7 | 14.88662 | 7.090911 | 13.92424
912.5 | 86.9 | 77.31401 | 90.3286 | 81.66479 | 5.4 | 6.428991 | 2.580488 | 3.121923 | 7.7 | 16.257 | 7.090911 | 15.21328
937.5 | 86.9 | 76.05969 | 90.3286 | 80.37871 | 5.4 | 6.200594 | 2.580488 | 3.012468 | 7.7 | 17.73971 | 7.090911 | 16.60882
962.5 | 86.9 | 74.73255 | 90.3286 | 79.01627 | 5.4 | 5.958004 | 2.580488 | 2.896077 | 7.7 | 19.30944 | 7.090911 | 18.08766
987.5 | 86.9 | 73.33774 | 90.3286 | 77.58849 | 5.4 | 5.719129 | 2.580488 | 2.781649 | 7.7 | 20.94314 | 7.090911 | 19.62986
1012.5 | 57.9 | 71.91894 | 62.55694 | 76.13821 | 6.2 | 5.48728 | 3.079578 | 2.670663 | 35.9 | 22.59378 | 34.36348 | 21.19113
1037.5 | 57.9 | 70.47668 | 62.55694 | 74.67184 | 6.2 | 5.28089 | 3.079578 | 2.572297 | 35.9 | 24.24243 | 34.36348 | 22.75586
1062.5 | 57.9 | 69.05561 | 62.55694 | 73.23167 | 6.2 | 5.098636 | 3.079578 | 2.485745 | 35.9 | 25.84575 | 34.36348 | 24.28258
1087.5 | 57.9 | 67.68399 | 62.55694 | 71.84909 | 6.2 | 4.953242 | 3.079578 | 2.417283 | 35.9 | 27.36276 | 34.36348 | 25.73363
1112.5 | 57.9 | 66.37177 | 62.55694 | 70.53729 | 6.2 | 4.856456 | 3.079578 | 2.37278 | 35.9 | 28.77178 | 34.36348 | 27.08993
1137.5 | 57.9 | 65.18207 | 62.55694 | 69.34974 | 6.2 | 4.782608 | 3.079578 | 2.33929 | 35.9 | 30.03532 | 34.36348 | 28.31097
1162.5 | 57.9 | 64.09013 | 62.55694 | 68.27072 | 6.2 | 4.757663 | 3.079578 | 2.329912 | 35.9 | 31.15221 | 34.36348 | 29.39937
1187.5 | 57.9 | 63.13408 | 62.55694 | 67.33137 | 6.2 | 4.760446 | 3.079578 | 2.334016 | 35.9 | 32.10548 | 34.36348 | 30.33462
1212.5 | 57.9 | 62.29025 | 62.55694 | 66.51176 | 6.2 | 4.800299 | 3.079578 | 2.356401 | 35.9 | 32.90945 | 34.36348 | 31.13184
1237.5 | 57.9 | 61.58175 | 62.55694 | 65.82862 | 6.2 | 4.855639 | 3.079578 | 2.386227 | 35.9 | 33.56261 | 34.36348 | 31.78515
1262.5 | 57.9 | 60.97511 | 62.55694 | 65.25067 | 6.2 | 4.93056 | 3.079578 | 2.425668 | 35.9 | 34.09434 | 34.36348 | 32.32366
1287.5 | 57.9 | 60.48143 | 62.55694 | 64.78517 | 6.2 | 5.010932 | 3.079578 | 2.467599 | 35.9 | 34.50763 | 34.36348 | 32.74723
1312.5 | 57.9 | 60.04904 | 62.55694 | 64.38671 | 6.2 | 5.115326 | 3.079578 | 2.521541 | 35.9 | 34.83563 | 34.36348 | 33.09174
1337.5 | 57.9 | 59.71207 | 62.55694 | 64.07803 | 6.2 | 5.204881 | 3.079578 | 2.567796 | 35.9 | 35.08305 | 34.36348 | 33.35417
1362.5 | 57.9 | 59.41927 | 62.55694 | 63.8158 | 6.2 | 5.304612 | 3.079578 | 2.619131 | 35.9 | 35.27612 | 34.36348 | 33.56507
1387.5 | 57.9 | 59.19521 | 62.55694 | 63.61704 | 6.2 | 5.388482 | 3.079578 | 2.662294 | 35.9 | 35.41631 | 34.36348 | 33.72066
1412.5 | 57.9 | 58.97092 | 62.55694 | 63.42575 | 6.2 | 5.499673 | 3.079578 | 2.719363 | 35.9 | 35.5294 | 34.36348 | 33.85489
1437.5 | 57.9 | 58.82962 | 62.55694 | 63.30314 | 6.2 | 5.563089 | 3.079578 | 2.751997 | 35.9 | 35.60729 | 34.36348 | 33.94486
1462.5 | 57.9 | 58.68143 | 62.55694 | 63.17944 | 6.2 | 5.646808 | 3.079578 | 2.794993 | 35.9 | 35.67176 | 34.36348 | 34.02557
1487.5 | 57.9 | 58.55573 | 62.55694 | 63.07616 | 6.2 | 5.723947 | 3.079578 | 2.834615 | 35.9 | 35.72032 | 34.36348 | 34.08922
1512.5 | 57.9 | 58.45964 | 62.55694 | 62.99865 | 6.2 | 5.788078 | 3.079578 | 2.867557 | 35.9 | 35.75228 | 34.36348 | 34.1338
1537.5 | 57.9 | 58.39163 | 62.55694 | 62.94225 | 6.2 | 5.828319 | 3.079578 | 2.888268 | 35.9 | 35.78005 | 34.36348 | 34.16948
1562.5 | 57.9 | 58.28083 | 62.55694 | 62.85477 | 6.2 | 5.909323 | 3.079578 | 2.9299 | 35.9 | 35.80984 | 34.36348 | 34.21533
1587.5 | 57.9 | 58.27765 | 62.55694 | 62.85132 | 6.2 | 5.908421 | 3.079578 | 2.929453 | 35.9 | 35.81393 | 34.36348 | 34.21923
1612.5 | 57.9 | 58.13949 | 62.55694 | 62.7437 | 6.2 | 6.01493 | 3.079578 | 2.984229 | 35.9 | 35.84558 | 34.36348 | 34.27207
1637.5 | 57.9 | 58.20616 | 62.55694 | 62.79452 | 6.2 | 5.959596 | 3.079578 | 2.955781 | 35.9 | 35.83424 | 34.36348 | 34.2497
1662.5 | 57.9 | 58.0314 | 62.55694 | 62.65891 | 6.2 | 6.096525 | 3.079578 | 3.02625 | 35.9 | 35.87207 | 34.36348 | 34.31484
1687.5 | 57.9 | 58.15063 | 62.55694 | 62.75089 | 6.2 | 6.001166 | 3.079578 | 2.97717 | 35.9 | 35.8482 | 34.36348 | 34.27194
1712.5 | 57.9 | 57.94852 | 62.55694 | 62.59399 | 6.2 | 6.159662 | 3.079578 | 3.058791 | 35.9 | 35.89182 | 34.36348 | 34.34722
1737.5 | 57.9 | 58.13287 | 62.55694 | 62.73749 | 6.2 | 6.016401 | 3.079578 | 2.985003 | 35.9 | 35.85073 | 34.36348 | 34.2775
1762.5 | 57.9 | 57.87742 | 62.55694 | 62.53927 | 6.2 | 6.217306 | 3.079578 | 3.088506 | 35.9 | 35.90527 | 34.36348 | 34.37222
1787.5 | 57.9 | 58.12069 | 62.55694 | 62.72838 | 6.2 | 6.027123 | 3.079578 | 2.990515 | 35.9 | 35.85219 | 34.36348 | 34.2811
1812.5 | 57.9 | 57.82229 | 62.55694 | 62.49589 | 6.2 | 6.258804 | 3.079578 | 3.109926 | 35.9 | 35.91891 | 34.36348 | 34.39419
1837.5 | 57.9 | 58.08911 | 62.55694 | 62.70349 | 6.2 | 6.050545 | 3.079578 | 3.002577 | 35.9 | 35.86034 | 34.36348 | 34.29393
1862.5 | 57.9 | 57.82888 | 62.55694 | 62.5018 | 6.2 | 6.256349 | 3.079578 | 3.108646 | 35.9 | 35.91477 | 34.36348 | 34.38956
1887.5 | 57.9 | 58.05432 | 62.55694 | 62.67645 | 6.2 | 6.077709 | 3.079578 | 3.016563 | 35.9 | 35.86798 | 34.36348 | 34.30699
1912.5 | 57.9 | 57.83819 | 62.55694 | 62.50901 | 6.2 | 6.248973 | 3.079578 | 3.10484 | 35.9 | 35.91284 | 34.36348 | 34.38615
1937.5 | 57.9 | 58.00406 | 62.55694 | 62.63826 | 6.2 | 6.119999 | 3.079578 | 3.038332 | 35.9 | 35.87594 | 34.36348 | 34.32341
1962.5 | 57.9 | 57.869 | 62.55694 | 62.53278 | 6.2 | 6.224113 | 3.079578 | 3.092017 | 35.9 | 35.90689 | 34.36348 | 34.37521
1987.5 | 57.9 | 57.95215 | 62.55694 | 62.59708 | 6.2 | 6.157736 | 3.079578 | 3.057794 | 35.9 | 35.89011 | 34.36348 | 34.34513

## Фазовые доли
Расстояние, мкм | FCC_A1, локальная доля, % | NIAL, локальная доля, %
12.5 | 100 | 0
37.5 | 100 | 0
62.5 | 100 | 0
87.5 | 100 | 0
112.5 | 100 | 0
137.5 | 100 | 0
162.5 | 100 | 0
187.5 | 100 | 0
212.5 | 100 | 0
237.5 | 100 | 0
262.5 | 100 | 0
287.5 | 100 | 0
312.5 | 100 | 0
337.5 | 100 | 0
362.5 | 100 | 0
387.5 | 100 | 0
412.5 | 100 | 0
437.5 | 100 | 0
462.5 | 100 | 0
487.5 | 100 | 0
512.5 | 100 | 0
537.5 | 100 | 0
562.5 | 100 | 0
587.5 | 100 | 0
612.5 | 100 | 0
637.5 | 100 | 0
662.5 | 100 | 0
687.5 | 100 | 0
712.5 | 100 | 0
737.5 | 100 | 0
762.5 | 100 | 0
787.5 | 100 | 0
812.5 | 100 | 0
837.5 | 100 | 0
862.5 | 100 | 0
887.5 | 100 | 0
912.5 | 100 | 0
937.5 | 100 | 0
962.5 | 100 | 0
987.5 | 100 | 0
1012.5 | 100 | 0
1037.5 | 100 | 0
1062.5 | 100 | 0
1087.5 | 100 | 0
1112.5 | 100 | 0
1137.5 | 100 | 0
1162.5 | 100 | 0
1187.5 | 100 | 0
1212.5 | 100 | 0
1237.5 | 100 | 0
1262.5 | 100 | 0
1287.5 | 100 | 0
1312.5 | 100 | 0
1337.5 | 100 | 0
1362.5 | 100 | 0
1387.5 | 100 | 0
1412.5 | 100 | 0
1437.5 | 100 | 0
1462.5 | 100 | 0
1487.5 | 100 | 0
1512.5 | 100 | 0
1537.5 | 100 | 0
1562.5 | 100 | 0
1587.5 | 100 | 0
1612.5 | 100 | 0
1637.5 | 100 | 0
1662.5 | 100 | 0
1687.5 | 100 | 0
1712.5 | 100 | 0
1737.5 | 100 | 0
1762.5 | 100 | 0
1787.5 | 100 | 0
1812.5 | 100 | 0
1837.5 | 100 | 0
1862.5 | 100 | 0
1887.5 | 100 | 0
1912.5 | 100 | 0
1937.5 | 100 | 0
1962.5 | 100 | 0
1987.5 | 100 | 0

## Баланс
Элемент | Среднее начальное, ат.% | Среднее итоговое, ат.% | Разница, ат.%
NI | 72.4 | 72.400006 | 6e-06
AL | 5.8 | 5.799997 | -3e-06
CR | 21.8 | 21.799997 | -3e-06