## Параметры
Параметр | Значение
База | Алюминиевые сплавы — mc_al 2.037
Элемент-основа | AL
Изменяемый элемент | CU
Постоянные добавки | MG=1 ат.%, SI=1 ат.%
Единицы состава | атомные %
Состав от, ат.% | 0
Состав до, ат.% | 6
Шаг состава, ат.% | 0.5
Температура от, °C | 300
Температура до, °C | 700
Шаг температуры, °C | 25
Давление, Па | 101325
Выбор фаз | Автоматически
Набор фаз | Набор фаз: быстрый (45 из 85)
Фазы в расчёте | AL2CU3_D, AL3MG, AL3NI2, AL3SC, AL3TI_H, AL3TI_L, AL3ZR, AL9CU11_Z, AL9CU11_ZP, ALCU2, ALCUMG_V, ALCUZN_T, ALCU_EPL, ALCU_EPS, ALCU_ETH, ALCU_ETL, ALCU_G, ALCU_G_P, ALFESI_T6, BCC_A2, BETA_AL3MG2, CL_FCC, CL_MGX, E_AL30MG23, GP_MAT, G_AL12MG17, HCP_A3, LAVES_C15, LAVES_C36, LC14_ZN2MG, LC15_CU2MG, LC16_CUMG2, LIQUID, MG2SI_B, MG2ZN11, MG2ZN3, MGALCUZN_T, MGALZN_PHI, MGZN, Q_ALCUMG, Q_PHASE_H, Q_PHASE_L, SI_DIAMOND_A4, S_PHASE, THETA_AL2CU
Режим стали | не применяется

## Границы
Тип | Группа | Фаза / набор фаз | Точка | Состав, доля | Состав, ат.% | Температура, K | Температура, °C
Граница фазовой области | 1 | THETA_AL2CU | 1 | 0.00179116 | 0.179116 | 573.15 | 300
Граница фазовой области | 1 | THETA_AL2CU | 2 | 0.001851896 | 0.1851896 | 575.65 | 302.5
Граница фазовой области | 1 | THETA_AL2CU | 3 | 0.001928962 | 0.1928962 | 578.7307 | 305.5807
Граница фазовой области | 2 | MG2SI_B | 1 | 9.999991e-07 | 9.999991e-05 | 840.2541 | 567.1041
Граница фазовой области | 2 | MG2SI_B | 2 | 0.000501 | 0.0501 | 840.1422 | 566.9922
Граница фазовой области | 2 | MG2SI_B | 3 | 0.001501 | 0.1501 | 839.9226 | 566.7726
Граница фазовой области | 2 | MG2SI_B | 4 | 0.001639195 | 0.1639195 | 839.8927 | 566.7427
Граница фазовой области | 3 | SI_DIAMOND_A4 | 1 | 9.999991e-07 | 9.999991e-05 | 767.8088 | 494.6588
Граница фазовой области | 3 | SI_DIAMOND_A4 | 2 | 0.000501 | 0.0501 | 767.1325 | 493.9825
Граница фазовой области | 3 | SI_DIAMOND_A4 | 3 | 0.001501 | 0.1501 | 765.7942 | 492.6442
Граница фазовой области | 3 | SI_DIAMOND_A4 | 4 | 0.003501 | 0.3501 | 763.1741 | 490.0241
Граница фазовой области | 3 | SI_DIAMOND_A4 | 5 | 0.006139441 | 0.6139441 | 759.8307 | 486.6807
Граница фазовой области | 4 | LIQUID | 1 | 9.999991e-07 | 9.999991e-05 | 851.2112 | 578.0612
Граница фазовой области | 4 | LIQUID | 2 | 0.0003409214 | 0.03409214 | 848.7112 | 575.5612
Граница фазовой области | 4 | LIQUID | 3 | 0.00105717 | 0.105717 | 843.7112 | 570.5612
Граница фазовой области | 4 | LIQUID | 4 | 0.001670901 | 0.1670901 | 839.8927 | 566.7427
Граница фазовой области | 5 | GP_MAT | 1 | 9.999991e-07 | 9.999991e-05 | 923.199 | 650.049
Граница фазовой области | 5 | GP_MAT | 2 | 0.0005009998 | 0.05009998 | 922.8988 | 649.7488
Граница фазовой области | 5 | GP_MAT | 3 | 0.001501 | 0.1501 | 922.2983 | 649.1483
Граница фазовой области | 5 | GP_MAT | 4 | 0.003501 | 0.3501 | 921.0967 | 647.9467
Граница фазовой области | 5 | GP_MAT | 5 | 0.007501 | 0.7501 | 918.691 | 645.541
Граница фазовой области | 5 | GP_MAT | 6 | 0.012501 | 1.2501 | 915.6789 | 642.5289
Граница фазовой области | 5 | GP_MAT | 7 | 0.017501 | 1.7501 | 912.6602 | 639.5102
Граница фазовой области | 5 | GP_MAT | 8 | 0.022501 | 2.2501 | 909.6338 | 636.4838
Граница фазовой области | 5 | GP_MAT | 9 | 0.027501 | 2.7501 | 906.5986 | 633.4486
Граница фазовой области | 5 | GP_MAT | 10 | 0.032501 | 3.2501 | 903.5532 | 630.4032
Граница фазовой области | 5 | GP_MAT | 11 | 0.037501 | 3.7501 | 900.4961 | 627.3461
Граница фазовой области | 5 | GP_MAT | 12 | 0.042501 | 4.2501 | 897.4258 | 624.2758
Граница фазовой области | 5 | GP_MAT | 13 | 0.047501 | 4.7501 | 894.3407 | 621.1907
Граница фазовой области | 5 | GP_MAT | 14 | 0.052501 | 5.2501 | 891.239 | 618.089
Граница фазовой области | 5 | GP_MAT | 15 | 0.057501 | 5.7501 | 888.119 | 614.969
Граница фазовой области | 5 | GP_MAT | 16 | 0.058751 | 5.8751 | 887.336 | 614.186
Граница фазовой области | 5 | GP_MAT | 17 | 0.059376 | 5.9376 | 886.9439 | 613.7939
Граница фазовой области | 6 | LIQUID | 1 | 0.06 | 6 | 796.4025 | 523.2525
Граница фазовой области | 6 | LIQUID | 2 | 0.0595 | 5.95 | 796.4047 | 523.2547
Граница фазовой области | 6 | LIQUID | 3 | 0.0585 | 5.85 | 796.4092 | 523.2592
Граница фазовой области | 6 | LIQUID | 4 | 0.0565 | 5.65 | 796.4179 | 523.2679
Граница фазовой области | 6 | LIQUID | 5 | 0.0525 | 5.25 | 796.435 | 523.285
Граница фазовой области | 6 | LIQUID | 6 | 0.0475 | 4.75 | 796.4555 | 523.3055
Граница фазовой области | 6 | LIQUID | 7 | 0.0425 | 4.25 | 796.4751 | 523.3251
Граница фазовой области | 6 | LIQUID | 8 | 0.0375 | 3.75 | 796.494 | 523.344
Граница фазовой области | 6 | LIQUID | 9 | 0.0325 | 3.25 | 796.5121 | 523.3621
Граница фазовой области | 6 | LIQUID | 10 | 0.0275 | 2.75 | 796.5295 | 523.3795
Граница фазовой области | 6 | LIQUID | 11 | 0.0225 | 2.25 | 796.5462 | 523.3962
Граница фазовой области | 6 | LIQUID | 12 | 0.02118277 | 2.118277 | 796.5505 | 523.4005
Граница фазовой области | 7 | SI_DIAMOND_A4 | 1 | 0.06 | 6 | 684.1534 | 411.0034
Граница фазовой области | 7 | SI_DIAMOND_A4 | 2 | 0.0595 | 5.95 | 684.0355 | 410.8855
Граница фазовой области | 7 | SI_DIAMOND_A4 | 3 | 0.0585 | 5.85 | 683.8005 | 410.6505
Граница фазовой области | 7 | SI_DIAMOND_A4 | 4 | 0.0565 | 5.65 | 683.3339 | 410.1839
Граница фазовой области | 7 | SI_DIAMOND_A4 | 5 | 0.0525 | 5.25 | 682.4136 | 409.2636
Граница фазовой области | 7 | SI_DIAMOND_A4 | 6 | 0.0475 | 4.75 | 681.2868 | 408.1368
Граница фазовой области | 7 | SI_DIAMOND_A4 | 7 | 0.0425 | 4.25 | 680.1852 | 407.0352
Граница фазовой области | 7 | SI_DIAMOND_A4 | 8 | 0.0375 | 3.75 | 679.1078 | 405.9578
Граница фазовой области | 7 | SI_DIAMOND_A4 | 9 | 0.0325 | 3.25 | 678.0537 | 404.9037
Граница фазовой области | 7 | SI_DIAMOND_A4 | 10 | 0.0275 | 2.75 | 677.0218 | 403.8718
Граница фазовой области | 7 | SI_DIAMOND_A4 | 11 | 0.0225 | 2.25 | 676.0114 | 402.8614
Граница фазовой области | 7 | SI_DIAMOND_A4 | 12 | 0.0175 | 1.75 | 675.0217 | 401.8717
Граница фазовой области | 7 | SI_DIAMOND_A4 | 13 | 0.0125 | 1.25 | 674.0519 | 400.9019
Граница фазовой области | 7 | SI_DIAMOND_A4 | 14 | 0.007962168 | 0.7962168 | 673.1883 | 400.0383
Граница фазовой области | 8 | THETA_AL2CU | 1 | 0.06 | 6 | 810.3124 | 537.1624
Граница фазовой области | 8 | THETA_AL2CU | 2 | 0.0595 | 5.95 | 810.2079 | 537.0579
Граница фазовой области | 8 | THETA_AL2CU | 3 | 0.0585 | 5.85 | 809.994 | 536.844
Граница фазовой области | 8 | THETA_AL2CU | 4 | 0.0565 | 5.65 | 809.5463 | 536.3963
Граница фазовой области | 8 | THETA_AL2CU | 5 | 0.0525 | 5.25 | 808.5593 | 535.4093
Граница фазовой области | 8 | THETA_AL2CU | 6 | 0.0475 | 4.75 | 807.1136 | 533.9636
Граница фазовой области | 8 | THETA_AL2CU | 7 | 0.0425 | 4.25 | 805.3507 | 532.2007
Граница фазовой области | 8 | THETA_AL2CU | 8 | 0.0375 | 3.75 | 803.1301 | 529.9801
Граница фазовой области | 8 | THETA_AL2CU | 9 | 0.0325 | 3.25 | 800.2008 | 527.0508
Граница фазовой области | 8 | THETA_AL2CU | 10 | 0.02940721 | 2.940721 | 797.8331 | 524.6831
Граница фазовой области | 9 | GP_MAT | 1 | 0.06 | 6 | 886.5522 | 613.4022
Граница фазовой области | 9 | GP_MAT | 2 | 0.0595 | 5.95 | 886.8661 | 613.7161
Граница фазовой области | 9 | GP_MAT | 3 | 0.0585 | 5.85 | 887.4933 | 614.3433
Граница фазовой области | 9 | GP_MAT | 4 | 0.0565 | 5.65 | 888.7452 | 615.5952
Граница фазовой области | 9 | GP_MAT | 5 | 0.0525 | 5.25 | 891.2396 | 618.0896
Граница фазовой области | 9 | GP_MAT | 6 | 0.0475 | 4.75 | 894.3413 | 621.1913
Граница фазовой области | 9 | GP_MAT | 7 | 0.0425 | 4.25 | 897.4264 | 624.2764
Граница фазовой области | 9 | GP_MAT | 8 | 0.0375 | 3.75 | 900.4967 | 627.3467
Граница фазовой области | 9 | GP_MAT | 9 | 0.0325 | 3.25 | 903.5538 | 630.4038
Граница фазовой области | 9 | GP_MAT | 10 | 0.0275 | 2.75 | 906.5992 | 633.4492
Граница фазовой области | 9 | GP_MAT | 11 | 0.0225 | 2.25 | 909.6344 | 636.4844
Граница фазовой области | 9 | GP_MAT | 12 | 0.0175 | 1.75 | 912.6608 | 639.5108
Граница фазовой области | 9 | GP_MAT | 13 | 0.0125 | 1.25 | 915.6795 | 642.5295
Граница фазовой области | 9 | GP_MAT | 14 | 0.0075 | 0.75 | 918.6916 | 645.5416
Граница фазовой области | 9 | GP_MAT | 15 | 0.0025 | 0.25 | 921.6982 | 648.5482
Граница фазовой области | 9 | GP_MAT | 16 | 0.00125 | 0.125 | 922.4491 | 649.2991
Граница фазовой области | 9 | GP_MAT | 17 | 0.0006250003 | 0.06250003 | 922.8244 | 649.6744
Граница фазовой области | 10 | MG2SI_B | 1 | 0.001639211 | 0.1639211 | 839.8927 | 566.7427
Граница фазовой области | 10 | MG2SI_B | 2 | 0.002139195 | 0.2139195 | 838.4378 | 565.2878
Граница фазовой области | 10 | MG2SI_B | 3 | 0.003139195 | 0.3139195 | 835.736 | 562.586
Граница фазовой области | 10 | MG2SI_B | 4 | 0.005139195 | 0.5139195 | 830.9545 | 557.8045
Граница фазовой области | 10 | MG2SI_B | 5 | 0.009139195 | 0.9139195 | 823.0215 | 549.8715
Граница фазовой области | 10 | MG2SI_B | 6 | 0.01413919 | 1.413919 | 815.0291 | 541.8791
Граница фазовой области | 10 | MG2SI_B | 7 | 0.01913919 | 1.913919 | 808.447 | 535.297
Граница фазовой области | 10 | MG2SI_B | 8 | 0.02413919 | 2.413919 | 802.8757 | 529.7257
Граница фазовой области | 10 | MG2SI_B | 9 | 0.02913919 | 2.913919 | 798.0723 | 524.9223
Граница фазовой области | 10 | MG2SI_B | 10 | 0.02940721 | 2.940721 | 797.8331 | 524.6831
Граница фазовой области | 11 | LIQUID | 1 | 0.001639195 | 0.1639195 | 839.8927 | 566.7427
Граница фазовой области | 11 | LIQUID | 2 | 0.001254579 | 0.1254579 | 842.3927 | 569.2427
Граница фазовой области | 11 | LIQUID | 3 | 0.0005249809 | 0.05249809 | 847.3927 | 574.2427
Граница фазовой области | 11 | LIQUID | 4 | 0.0001788219 | 0.01788219 | 849.8927 | 576.7427
Граница фазовой области | 12 | LIQUID | 1 | 0.001639195 | 0.1639195 | 839.8927 | 566.7427
Граница фазовой области | 12 | LIQUID | 2 | 0.002139195 | 0.2139195 | 837.9396 | 564.7896
Граница фазовой области | 12 | LIQUID | 3 | 0.003139195 | 0.3139195 | 834.2397 | 561.0897
Граница фазовой области | 12 | LIQUID | 4 | 0.005139195 | 0.5139195 | 827.5359 | 554.3859
Граница фазовой области | 12 | LIQUID | 5 | 0.009139195 | 0.9139195 | 816.239 | 543.089
Граница фазовой области | 12 | LIQUID | 6 | 0.01345631 | 1.345631 | 806.3369 | 533.1869
Граница фазовой области | 13 | SI_DIAMOND_A4 | 1 | 0.006139536 | 0.6139536 | 759.8307 | 486.6807
Граница фазовой области | 13 | SI_DIAMOND_A4 | 2 | 0.006149139 | 0.6149139 | 757.3307 | 484.1807
Граница фазовой области | 13 | SI_DIAMOND_A4 | 3 | 0.00616514 | 0.616514 | 752.3307 | 479.1807
Граница фазовой области | 13 | SI_DIAMOND_A4 | 4 | 0.006184107 | 0.6184107 | 742.3307 | 469.1807
Граница фазовой области | 13 | SI_DIAMOND_A4 | 5 | 0.006174227 | 0.6174227 | 722.3307 | 449.1807
Граница фазовой области | 13 | SI_DIAMOND_A4 | 6 | 0.006084666 | 0.6084666 | 697.3307 | 424.1807
Граница фазовой области | 13 | SI_DIAMOND_A4 | 7 | 0.006013188 | 0.6013188 | 684.8635 | 411.7135
Граница фазовой области | 14 | Q_PHASE_H | 1 | 0.006139441 | 0.6139441 | 759.8307 | 486.6807
Граница фазовой области | 14 | Q_PHASE_H | 2 | 0.006410593 | 0.6410593 | 762.3307 | 489.1807
Граница фазовой области | 14 | Q_PHASE_H | 3 | 0.006984891 | 0.6984891 | 767.3307 | 494.1807
Граница фазовой области | 14 | Q_PHASE_H | 4 | 0.008274872 | 0.8274872 | 777.3307 | 504.1807
Граница фазовой области | 14 | Q_PHASE_H | 5 | 0.01156399 | 1.156399 | 797.3307 | 524.1807
Граница фазовой области | 14 | Q_PHASE_H | 6 | 0.01345631 | 1.345631 | 806.3369 | 533.1869
Граница фазовой области | 15 | Q_PHASE_H | 1 | 0.006139441 | 0.6139441 | 759.8307 | 486.6807
Граница фазовой области | 15 | Q_PHASE_H | 2 | 0.006059259 | 0.6059259 | 757.3307 | 484.1807
Граница фазовой области | 15 | Q_PHASE_H | 3 | 0.005901158 | 0.5901158 | 752.3307 | 479.1807
Граница фазовой области | 15 | Q_PHASE_H | 4 | 0.005593779 | 0.5593779 | 742.3307 | 469.1807
Граница фазовой области | 15 | Q_PHASE_H | 5 | 0.00501258 | 0.501258 | 722.3307 | 449.1807
Граница фазовой области | 15 | Q_PHASE_H | 6 | 0.00434458 | 0.434458 | 697.3307 | 424.1807
Граница фазовой области | 15 | Q_PHASE_H | 7 | 0.003736417 | 0.3736417 | 672.3307 | 399.1807
Граница фазовой области | 15 | Q_PHASE_H | 8 | 0.003183779 | 0.3183779 | 647.3307 | 374.1807
Граница фазовой области | 15 | Q_PHASE_H | 9 | 0.002683416 | 0.2683416 | 622.3307 | 349.1807
Граница фазовой области | 15 | Q_PHASE_H | 10 | 0.002232904 | 0.2232904 | 597.3307 | 324.1807
Граница фазовой области | 15 | Q_PHASE_H | 11 | 0.002025754 | 0.2025754 | 584.8307 | 311.6807
Граница фазовой области | 15 | Q_PHASE_H | 12 | 0.001928962 | 0.1928962 | 578.7307 | 305.5807
Граница фазовой области | 16 | LIQUID | 1 | 0.001670901 | 0.1670901 | 839.8927 | 566.7427
Граница фазовой области | 16 | LIQUID | 2 | 0.002170901 | 0.2170901 | 837.8182 | 564.6682
Граница фазовой области | 16 | LIQUID | 3 | 0.003170901 | 0.3170901 | 834.1265 | 560.9765
Граница фазовой области | 16 | LIQUID | 4 | 0.005170901 | 0.5170901 | 827.4362 | 554.2862
Граница фазовой области | 16 | LIQUID | 5 | 0.009170901 | 0.9170901 | 816.1586 | 543.0086
Граница фазовой области | 16 | LIQUID | 6 | 0.01345631 | 1.345631 | 806.3369 | 533.1869
Граница фазовой области | 17 | MG2SI_B | 1 | 0.001670901 | 0.1670901 | 839.8927 | 566.7427
Граница фазовой области | 17 | MG2SI_B | 2 | 0.001170901 | 0.1170901 | 839.9944 | 566.8444
Граница фазовой области | 17 | MG2SI_B | 3 | 0.0001709013 | 0.01709013 | 840.2159 | 567.0659
Граница фазовой области | 18 | MG2SI_B | 1 | 0.001670917 | 0.1670917 | 839.8927 | 566.7427
Граница фазовой области | 18 | MG2SI_B | 2 | 0.002170901 | 0.2170901 | 838.3481 | 565.1981
Граница фазовой области | 18 | MG2SI_B | 3 | 0.003170901 | 0.3170901 | 835.6543 | 562.5043
Граница фазовой области | 18 | MG2SI_B | 4 | 0.005170901 | 0.5170901 | 830.884 | 557.734
Граница фазовой области | 18 | MG2SI_B | 5 | 0.009170901 | 0.9170901 | 822.9651 | 549.8151
Граница фазовой области | 18 | MG2SI_B | 6 | 0.0141709 | 1.41709 | 814.9835 | 541.8335
Граница фазовой области | 18 | MG2SI_B | 7 | 0.0191709 | 1.91709 | 808.4088 | 535.2588
Граница фазовой области | 18 | MG2SI_B | 8 | 0.0241709 | 2.41709 | 802.8431 | 529.6931
Граница фазовой области | 18 | MG2SI_B | 9 | 0.0291709 | 2.91709 | 798.0439 | 524.8939
Граница фазовой области | 18 | MG2SI_B | 10 | 0.02940721 | 2.940721 | 797.8331 | 524.6831
Граница фазовой области | 19 | LIQUID | 1 | 0.02118277 | 2.118277 | 796.5505 | 523.4005
Граница фазовой области | 19 | LIQUID | 2 | 0.02068277 | 2.068277 | 797.2468 | 524.0968
Граница фазовой области | 19 | LIQUID | 3 | 0.01968277 | 1.968277 | 798.6676 | 525.5176
Граница фазовой области | 19 | LIQUID | 4 | 0.01768277 | 1.768277 | 801.6179 | 528.4679
Граница фазовой области | 19 | LIQUID | 5 | 0.01679403 | 1.679403 | 802.9727 | 529.8227
Граница фазовой области | 20 | LIQUID | 1 | 0.02118309 | 2.118309 | 796.5505 | 523.4005
Граница фазовой области | 20 | LIQUID | 2 | 0.02168277 | 2.168277 | 796.5488 | 523.3988
Граница фазовой области | 20 | LIQUID | 3 | 0.02268277 | 2.268277 | 796.5456 | 523.3956
Граница фазовой области | 20 | LIQUID | 4 | 0.02468277 | 2.468277 | 796.539 | 523.389
Граница фазовой области | 20 | LIQUID | 5 | 0.02868277 | 2.868277 | 796.5254 | 523.3754
Граница фазовой области | 20 | LIQUID | 6 | 0.03368277 | 3.368277 | 796.5079 | 523.3579
Граница фазовой области | 20 | LIQUID | 7 | 0.03868277 | 3.868277 | 796.4896 | 523.3396
Граница фазовой области | 20 | LIQUID | 8 | 0.04368277 | 4.368277 | 796.4706 | 523.3206
Граница фазовой области | 20 | LIQUID | 9 | 0.04868277 | 4.868277 | 796.4507 | 523.3007
Граница фазовой области | 20 | LIQUID | 10 | 0.05368277 | 5.368277 | 796.43 | 523.28
Граница фазовой области | 20 | LIQUID | 11 | 0.05868277 | 5.868277 | 796.4084 | 523.2584
Граница фазовой области | 20 | LIQUID | 12 | 0.05993277 | 5.993277 | 796.4028 | 523.2528
Граница фазовой области | 21 | THETA_AL2CU | 1 | 0.02118277 | 2.118277 | 796.5505 | 523.4005
Граница фазовой области | 21 | THETA_AL2CU | 2 | 0.020709 | 2.0709 | 794.0505 | 520.9005
Граница фазовой области | 21 | THETA_AL2CU | 3 | 0.01980307 | 1.980307 | 789.0505 | 515.9005
Граница фазовой области | 21 | THETA_AL2CU | 4 | 0.01814222 | 1.814222 | 779.0505 | 505.9005
Граница фазовой области | 21 | THETA_AL2CU | 5 | 0.01532466 | 1.532466 | 759.0505 | 485.9005
Граница фазовой области | 21 | THETA_AL2CU | 6 | 0.01253227 | 1.253227 | 734.0505 | 460.9005
Граница фазовой области | 21 | THETA_AL2CU | 7 | 0.01034154 | 1.034154 | 709.0505 | 435.9005
Граница фазовой области | 21 | THETA_AL2CU | 8 | 0.008603356 | 0.8603356 | 684.0505 | 410.9005
Граница фазовой области | 21 | THETA_AL2CU | 9 | 0.007962168 | 0.7962168 | 673.1883 | 400.0383
Граница фазовой области | 22 | THETA_AL2CU | 1 | 0.02118289 | 2.118289 | 796.5505 | 523.4005
Граница фазовой области | 22 | THETA_AL2CU | 2 | 0.02168277 | 2.168277 | 796.6453 | 523.4953
Граница фазовой области | 22 | THETA_AL2CU | 3 | 0.02268277 | 2.268277 | 796.8165 | 523.6665
Граница фазовой области | 22 | THETA_AL2CU | 4 | 0.02468277 | 2.468277 | 797.0996 | 523.9496
Граница фазовой области | 22 | THETA_AL2CU | 5 | 0.02604669 | 2.604669 | 797.2576 | 524.1076
Граница фазовой области | 23 | SI_DIAMOND_A4 | 1 | 0.007962168 | 0.7962168 | 673.1883 | 400.0383
Граница фазовой области | 23 | SI_DIAMOND_A4 | 2 | 0.007462168 | 0.7462168 | 675.6745 | 402.5245
Граница фазовой области | 23 | SI_DIAMOND_A4 | 3 | 0.006462168 | 0.6462168 | 681.6203 | 408.4703
Граница фазовой области | 23 | SI_DIAMOND_A4 | 4 | 0.006013188 | 0.6013188 | 684.8635 | 411.7135
Граница фазовой области | 24 | SI_DIAMOND_A4 | 1 | 0.007962493 | 0.7962493 | 673.1883 | 400.0383
Граница фазовой области | 24 | SI_DIAMOND_A4 | 2 | 0.008462168 | 0.8462168 | 673.2827 | 400.1327
Граница фазовой области | 24 | SI_DIAMOND_A4 | 3 | 0.009462168 | 0.9462168 | 673.4721 | 400.3221
Граница фазовой области | 24 | SI_DIAMOND_A4 | 4 | 0.01146217 | 1.146217 | 673.853 | 400.703
Граница фазовой области | 24 | SI_DIAMOND_A4 | 5 | 0.01546217 | 1.546217 | 674.6241 | 401.4741
Граница фазовой области | 24 | SI_DIAMOND_A4 | 6 | 0.02046217 | 2.046217 | 675.6056 | 402.4556
Граница фазовой области | 24 | SI_DIAMOND_A4 | 7 | 0.02546217 | 2.546217 | 676.6075 | 403.4575
Граница фазовой области | 24 | SI_DIAMOND_A4 | 8 | 0.03046217 | 3.046217 | 677.6305 | 404.4805
Граница фазовой области | 24 | SI_DIAMOND_A4 | 9 | 0.03546217 | 3.546217 | 678.6754 | 405.5254
Граница фазовой области | 24 | SI_DIAMOND_A4 | 10 | 0.04046217 | 4.046217 | 679.7433 | 406.5933
Граница фазовой области | 24 | SI_DIAMOND_A4 | 11 | 0.04546217 | 4.546217 | 680.8349 | 407.6849
Граница фазовой области | 24 | SI_DIAMOND_A4 | 12 | 0.05046217 | 5.046217 | 681.9513 | 408.8013
Граница фазовой области | 24 | SI_DIAMOND_A4 | 13 | 0.05546217 | 5.546217 | 683.0934 | 409.9434
Граница фазовой области | 24 | SI_DIAMOND_A4 | 14 | 0.05796217 | 5.796217 | 683.6746 | 410.5246
Граница фазовой области | 24 | SI_DIAMOND_A4 | 15 | 0.05921217 | 5.921217 | 683.9677 | 410.8177
Граница фазовой области | 24 | SI_DIAMOND_A4 | 16 | 0.05983717 | 5.983717 | 684.1149 | 410.9649
Граница фазовой области | 25 | THETA_AL2CU | 1 | 0.007962168 | 0.7962168 | 673.1883 | 400.0383
Граница фазовой области | 25 | THETA_AL2CU | 2 | 0.007815692 | 0.7815692 | 670.6883 | 397.5383
Граница фазовой области | 25 | THETA_AL2CU | 3 | 0.007533092 | 0.7533092 | 665.6883 | 392.5383
Граница фазовой области | 25 | THETA_AL2CU | 4 | 0.007006973 | 0.7006973 | 655.6883 | 382.5383
Граница фазовой области | 25 | THETA_AL2CU | 5 | 0.006094567 | 0.6094567 | 635.6883 | 362.5383
Граница фазовой области | 25 | THETA_AL2CU | 6 | 0.005175807 | 0.5175807 | 610.6883 | 337.5383
Граница фазовой области | 25 | THETA_AL2CU | 7 | 0.004457879 | 0.4457879 | 585.6883 | 312.5383
Граница фазовой области | 25 | THETA_AL2CU | 8 | 0.004288426 | 0.4288426 | 578.7307 | 305.5807
Граница фазовой области | 26 | THETA_AL2CU | 1 | 0.02940721 | 2.940721 | 797.8331 | 524.6831
Граница фазовой области | 26 | THETA_AL2CU | 2 | 0.02890721 | 2.890721 | 797.7083 | 524.5583
Граница фазовой области | 26 | THETA_AL2CU | 3 | 0.02790721 | 2.790721 | 797.4412 | 524.2912
Граница фазовой области | 26 | THETA_AL2CU | 4 | 0.02727 | 2.727 | 797.2576 | 524.1076
Граница фазовой области | 27 | MG2SI_B | 1 | 0.02940752 | 2.940752 | 797.8331 | 524.6831
Граница фазовой области | 27 | MG2SI_B | 2 | 0.02990721 | 2.990721 | 797.8387 | 524.6887
Граница фазовой области | 27 | MG2SI_B | 3 | 0.03090721 | 3.090721 | 797.85 | 524.7
Граница фазовой области | 27 | MG2SI_B | 4 | 0.03290721 | 3.290721 | 797.8724 | 524.7224
Граница фазовой области | 27 | MG2SI_B | 5 | 0.03690721 | 3.690721 | 797.9173 | 524.7673
Граница фазовой области | 27 | MG2SI_B | 6 | 0.04190721 | 4.190721 | 797.9733 | 524.8233
Граница фазовой области | 27 | MG2SI_B | 7 | 0.04690721 | 4.690721 | 798.0293 | 524.8793
Граница фазовой области | 27 | MG2SI_B | 8 | 0.05190721 | 5.190721 | 798.0851 | 524.9351
Граница фазовой области | 27 | MG2SI_B | 9 | 0.05690721 | 5.690721 | 798.1409 | 524.9909
Граница фазовой области | 27 | MG2SI_B | 10 | 0.05940721 | 5.940721 | 798.1687 | 525.0187
Граница фазовой области | 28 | LIQUID | 1 | 0.0134564 | 1.34564 | 806.3369 | 533.1869
Граница фазовой области | 28 | LIQUID | 2 | 0.01395631 | 1.395631 | 805.8772 | 532.7272
Граница фазовой области | 28 | LIQUID | 3 | 0.01495631 | 1.495631 | 804.9063 | 531.7563
Граница фазовой области | 28 | LIQUID | 4 | 0.01679403 | 1.679403 | 802.9727 | 529.8227
Граница фазовой области | 29 | Q_PHASE_H | 1 | 0.0134564 | 1.34564 | 806.3369 | 533.1869
Граница фазовой области | 29 | Q_PHASE_H | 2 | 0.01395631 | 1.395631 | 805.9846 | 532.8346
Граница фазовой области | 29 | Q_PHASE_H | 3 | 0.01495631 | 1.495631 | 805.2759 | 532.1259
Граница фазовой области | 29 | Q_PHASE_H | 4 | 0.01695631 | 1.695631 | 803.8608 | 530.7108
Граница фазовой области | 29 | Q_PHASE_H | 5 | 0.02095631 | 2.095631 | 801.1306 | 527.9806
Граница фазовой области | 29 | Q_PHASE_H | 6 | 0.02595631 | 2.595631 | 798.0159 | 524.8659
Граница фазовой области | 29 | Q_PHASE_H | 7 | 0.02727 | 2.727 | 797.2576 | 524.1076
Граница фазовой области | 30 | SI_DIAMOND_A4 | 1 | 0.006013188 | 0.6013188 | 684.8635 | 411.7135
Граница фазовой области | 30 | SI_DIAMOND_A4 | 2 | 0.006028786 | 0.6028786 | 687.3635 | 414.2135
Граница фазовой области | 30 | SI_DIAMOND_A4 | 3 | 0.006058113 | 0.6058113 | 692.3635 | 419.2135
Граница фазовой области | 30 | SI_DIAMOND_A4 | 4 | 0.006108801 | 0.6108801 | 702.3635 | 429.2135
Граница фазовой области | 30 | SI_DIAMOND_A4 | 5 | 0.006174291 | 0.6174291 | 722.3635 | 449.2135
Граница фазовой области | 30 | SI_DIAMOND_A4 | 6 | 0.006176682 | 0.6176682 | 747.3635 | 474.2135
Граница фазовой области | 30 | SI_DIAMOND_A4 | 7 | 0.006139441 | 0.6139441 | 759.8307 | 486.6807
Граница фазовой области | 31 | MG2SI_B | 1 | 0.006013188 | 0.6013188 | 684.8635 | 411.7135
Граница фазовой области | 31 | MG2SI_B | 2 | 0.006143052 | 0.6143052 | 687.3635 | 414.2135
Граница фазовой области | 31 | MG2SI_B | 3 | 0.006411868 | 0.6411868 | 692.3635 | 419.2135
Граница фазовой области | 31 | MG2SI_B | 4 | 0.006987059 | 0.6987059 | 702.3635 | 429.2135
Граница фазовой области | 31 | MG2SI_B | 5 | 0.008299486 | 0.8299486 | 722.3635 | 449.2135
Граница фазовой области | 31 | MG2SI_B | 6 | 0.01029195 | 1.029195 | 747.3635 | 474.2135
Граница фазовой области | 31 | MG2SI_B | 7 | 0.01278018 | 1.278018 | 772.3635 | 499.2135
Граница фазовой области | 31 | MG2SI_B | 8 | 0.01595567 | 1.595567 | 797.3635 | 524.2135
Граница фазовой области | 31 | MG2SI_B | 9 | 0.01679403 | 1.679403 | 802.9727 | 529.8227
Граница фазовой области | 32 | MG2SI_B | 1 | 0.006013188 | 0.6013188 | 684.8635 | 411.7135
Граница фазовой области | 32 | MG2SI_B | 2 | 0.005966398 | 0.5966398 | 682.3635 | 409.2135
Граница фазовой области | 32 | MG2SI_B | 3 | 0.005873695 | 0.5873695 | 677.3635 | 404.2135
Граница фазовой области | 32 | MG2SI_B | 4 | 0.005691796 | 0.5691796 | 667.3635 | 394.2135
Граница фазовой области | 32 | MG2SI_B | 5 | 0.005342031 | 0.5342031 | 647.3635 | 374.2135
Граница фазовой области | 32 | MG2SI_B | 6 | 0.004931441 | 0.4931441 | 622.3635 | 349.2135
Граница фазовой области | 32 | MG2SI_B | 7 | 0.004551264 | 0.4551264 | 597.3635 | 324.2135
Граница фазовой области | 32 | MG2SI_B | 8 | 0.004372961 | 0.4372961 | 584.8635 | 311.7135
Граница фазовой области | 32 | MG2SI_B | 9 | 0.004288426 | 0.4288426 | 578.7307 | 305.5807
Граница фазовой области | 33 | LIQUID | 1 | 0.01679403 | 1.679403 | 802.9727 | 529.8227
Граница фазовой области | 33 | LIQUID | 2 | 0.01629403 | 1.629403 | 803.5155 | 530.3655
Граница фазовой области | 33 | LIQUID | 3 | 0.01529403 | 1.529403 | 804.5644 | 531.4144
Граница фазовой области | 33 | LIQUID | 4 | 0.01345631 | 1.345631 | 806.3369 | 533.1869
Граница фазовой области | 34 | MG2SI_B | 1 | 0.01679413 | 1.679413 | 802.9727 | 529.8227
Граница фазовой области | 34 | MG2SI_B | 2 | 0.01729403 | 1.729403 | 802.6162 | 529.4662
Граница фазовой области | 34 | MG2SI_B | 3 | 0.01829403 | 1.829403 | 801.919 | 528.769
Граница фазовой области | 34 | MG2SI_B | 4 | 0.02029403 | 2.029403 | 800.5908 | 527.4408
Граница фазовой области | 34 | MG2SI_B | 5 | 0.02429403 | 2.429403 | 798.1996 | 525.0496
Граница фазовой области | 34 | MG2SI_B | 6 | 0.02604669 | 2.604669 | 797.2576 | 524.1076
Инвариантное пересечение | 1 | GP_MAT + MG2SI_B + SI_DIAMOND_A4 | 1 | 0.001928962 | 0.1928962 | 578.7307 | 305.5807
Инвариантное пересечение | 1 | MG2SI_B + SI_DIAMOND_A4 + THETA_AL2CU | 1 | 0.3232453 | 32.32453 | 578.7307 | 305.5807
Инвариантное пересечение | 1 | GP_MAT + MG2SI_B + SI_DIAMOND_A4 | 1 | 0.001928962 | 0.1928962 | 578.7307 | 305.5807
Инвариантное пересечение | 1 | MG2SI_B + SI_DIAMOND_A4 + THETA_AL2CU | 1 | 0.3232453 | 32.32453 | 578.7307 | 305.5807
Инвариантное пересечение | 1 | GP_MAT + MG2SI_B + SI_DIAMOND_A4 | 1 | 0.001928962 | 0.1928962 | 578.7307 | 305.5807
Инвариантное пересечение | 1 | MG2SI_B + SI_DIAMOND_A4 + THETA_AL2CU | 1 | 0.3232453 | 32.32453 | 578.7307 | 305.5807
Инвариантное пересечение | 1 | GP_MAT + MG2SI_B + SI_DIAMOND_A4 | 1 | 0.001928962 | 0.1928962 | 578.7307 | 305.5807
Инвариантное пересечение | 1 | GP_MAT + Q_PHASE_H + SI_DIAMOND_A4 | 1 | 0.004288426 | 0.4288426 | 578.7307 | 305.5807
Инвариантное пересечение | 1 | MG2SI_B + SI_DIAMOND_A4 + THETA_AL2CU | 1 | 0.3232453 | 32.32453 | 578.7307 | 305.5807
Инвариантное пересечение | 1 | Q_PHASE_H + SI_DIAMOND_A4 + THETA_AL2CU | 1 | 0.3232715 | 32.32715 | 578.7307 | 305.5807
Инвариантное пересечение | 1 | GP_MAT + Q_PHASE_H + SI_DIAMOND_A4 | 1 | 0.004288426 | 0.4288426 | 578.7307 | 305.5807
Инвариантное пересечение | 1 | Q_PHASE_H + SI_DIAMOND_A4 + THETA_AL2CU | 1 | 0.3232715 | 32.32715 | 578.7307 | 305.5807
Инвариантное пересечение | 1 | GP_MAT + MG2SI_B + SI_DIAMOND_A4 | 1 | 0.001928962 | 0.1928962 | 578.7307 | 305.5807
Инвариантное пересечение | 1 | GP_MAT + MG2SI_B + SI_DIAMOND_A4 | 1 | 0.001928962 | 0.1928962 | 578.7307 | 305.5807
Инвариантное пересечение | 1 | GP_MAT + Q_PHASE_H + SI_DIAMOND_A4 | 1 | 0.004288426 | 0.4288426 | 578.7307 | 305.5807
Инвариантное пересечение | 1 | GP_MAT + Q_PHASE_H + SI_DIAMOND_A4 | 1 | 0.004288426 | 0.4288426 | 578.7307 | 305.5807
Инвариантное пересечение | 1 | MG2SI_B + SI_DIAMOND_A4 + THETA_AL2CU | 1 | 0.3232453 | 32.32453 | 578.7307 | 305.5807
Инвариантное пересечение | 1 | MG2SI_B + SI_DIAMOND_A4 + THETA_AL2CU | 1 | 0.3232453 | 32.32453 | 578.7307 | 305.5807
Инвариантное пересечение | 1 | Q_PHASE_H + SI_DIAMOND_A4 + THETA_AL2CU | 1 | 0.3232715 | 32.32715 | 578.7307 | 305.5807
Инвариантное пересечение | 1 | Q_PHASE_H + SI_DIAMOND_A4 + THETA_AL2CU | 1 | 0.3232715 | 32.32715 | 578.7307 | 305.5807
Инвариантное пересечение | 1 | GP_MAT + Q_PHASE_H + SI_DIAMOND_A4 | 1 | 0.004288426 | 0.4288426 | 578.7307 | 305.5807
Инвариантное пересечение | 1 | Q_PHASE_H + SI_DIAMOND_A4 + THETA_AL2CU | 1 | 0.3232715 | 32.32715 | 578.7307 | 305.5807
Инвариантное пересечение | 1 | GP_MAT + Q_PHASE_H + SI_DIAMOND_A4 | 1 | 0.004288426 | 0.4288426 | 578.7307 | 305.5807
Инвариантное пересечение | 1 | Q_PHASE_H + SI_DIAMOND_A4 + THETA_AL2CU | 1 | 0.3232715 | 32.32715 | 578.7307 | 305.5807
Инвариантное пересечение | 2 | GP_MAT + MG2SI_B + SI_DIAMOND_A4 | 1 | 0.001928962 | 0.1928962 | 578.7307 | 305.5807
Инвариантное пересечение | 2 | MG2SI_B + SI_DIAMOND_A4 + THETA_AL2CU | 1 | 0.3232453 | 32.32453 | 578.7307 | 305.5807
Инвариантное пересечение | 2 | GP_MAT + MG2SI_B + SI_DIAMOND_A4 | 1 | 0.001928962 | 0.1928962 | 578.7307 | 305.5807
Инвариантное пересечение | 2 | MG2SI_B + SI_DIAMOND_A4 + THETA_AL2CU | 1 | 0.3232453 | 32.32453 | 578.7307 | 305.5807
Инвариантное пересечение | 2 | GP_MAT + MG2SI_B + SI_DIAMOND_A4 | 1 | 0.001928962 | 0.1928962 | 578.7307 | 305.5807
Инвариантное пересечение | 2 | MG2SI_B + SI_DIAMOND_A4 + THETA_AL2CU | 1 | 0.3232453 | 32.32453 | 578.7307 | 305.5807
Инвариантное пересечение | 2 | GP_MAT + MG2SI_B + SI_DIAMOND_A4 | 1 | 0.001928962 | 0.1928962 | 578.7307 | 305.5807
Инвариантное пересечение | 2 | GP_MAT + Q_PHASE_H + SI_DIAMOND_A4 | 1 | 0.004288426 | 0.4288426 | 578.7307 | 305.5807
Инвариантное пересечение | 2 | MG2SI_B + SI_DIAMOND_A4 + THETA_AL2CU | 1 | 0.3232453 | 32.32453 | 578.7307 | 305.5807
Инвариантное пересечение | 2 | Q_PHASE_H + SI_DIAMOND_A4 + THETA_AL2CU | 1 | 0.3232715 | 32.32715 | 578.7307 | 305.5807
Инвариантное пересечение | 2 | GP_MAT + Q_PHASE_H + SI_DIAMOND_A4 | 1 | 0.004288426 | 0.4288426 | 578.7307 | 305.5807
Инвариантное пересечение | 2 | Q_PHASE_H + SI_DIAMOND_A4 + THETA_AL2CU | 1 | 0.3232715 | 32.32715 | 578.7307 | 305.5807
Инвариантное пересечение | 2 | GP_MAT + MG2SI_B + SI_DIAMOND_A4 | 1 | 0.001928962 | 0.1928962 | 578.7307 | 305.5807
Инвариантное пересечение | 2 | GP_MAT + MG2SI_B + SI_DIAMOND_A4 | 1 | 0.001928962 | 0.1928962 | 578.7307 | 305.5807
Инвариантное пересечение | 2 | GP_MAT + Q_PHASE_H + SI_DIAMOND_A4 | 1 | 0.004288426 | 0.4288426 | 578.7307 | 305.5807
Инвариантное пересечение | 2 | GP_MAT + Q_PHASE_H + SI_DIAMOND_A4 | 1 | 0.004288426 | 0.4288426 | 578.7307 | 305.5807
Инвариантное пересечение | 2 | MG2SI_B + SI_DIAMOND_A4 + THETA_AL2CU | 1 | 0.3232453 | 32.32453 | 578.7307 | 305.5807
Инвариантное пересечение | 2 | MG2SI_B + SI_DIAMOND_A4 + THETA_AL2CU | 1 | 0.3232453 | 32.32453 | 578.7307 | 305.5807
Инвариантное пересечение | 2 | Q_PHASE_H + SI_DIAMOND_A4 + THETA_AL2CU | 1 | 0.3232715 | 32.32715 | 578.7307 | 305.5807
Инвариантное пересечение | 2 | Q_PHASE_H + SI_DIAMOND_A4 + THETA_AL2CU | 1 | 0.3232715 | 32.32715 | 578.7307 | 305.5807
Инвариантное пересечение | 2 | GP_MAT + Q_PHASE_H + SI_DIAMOND_A4 | 1 | 0.004288426 | 0.4288426 | 578.7307 | 305.5807
Инвариантное пересечение | 2 | Q_PHASE_H + SI_DIAMOND_A4 + THETA_AL2CU | 1 | 0.3232715 | 32.32715 | 578.7307 | 305.5807
Инвариантное пересечение | 2 | GP_MAT + Q_PHASE_H + SI_DIAMOND_A4 | 1 | 0.004288426 | 0.4288426 | 578.7307 | 305.5807
Инвариантное пересечение | 2 | Q_PHASE_H + SI_DIAMOND_A4 + THETA_AL2CU | 1 | 0.3232715 | 32.32715 | 578.7307 | 305.5807
Инвариантное пересечение | 3 | LIQUID + MG2SI_B + THETA_AL2CU | 1 | 0.2844175 | 28.44175 | 797.2576 | 524.1076
Инвариантное пересечение | 3 | LIQUID + Q_PHASE_H + THETA_AL2CU | 1 | 0.2991257 | 29.91257 | 797.2576 | 524.1076
Инвариантное пересечение | 3 | LIQUID + MG2SI_B + THETA_AL2CU | 1 | 0.2844175 | 28.44175 | 797.2576 | 524.1076
Инвариантное пересечение | 3 | LIQUID + Q_PHASE_H + THETA_AL2CU | 1 | 0.2991257 | 29.91257 | 797.2576 | 524.1076
Инвариантное пересечение | 3 | LIQUID + MG2SI_B + THETA_AL2CU | 1 | 0.2844175 | 28.44175 | 797.2576 | 524.1076
Инвариантное пересечение | 3 | GP_MAT + LIQUID + MG2SI_B | 1 | 0.02727 | 2.727 | 797.2576 | 524.1076
Инвариантное пересечение | 3 | LIQUID + MG2SI_B + THETA_AL2CU | 1 | 0.2844175 | 28.44175 | 797.2576 | 524.1076
Инвариантное пересечение | 3 | GP_MAT + LIQUID + MG2SI_B | 1 | 0.02727 | 2.727 | 797.2576 | 524.1076
Инвариантное пересечение | 3 | GP_MAT + LIQUID + MG2SI_B | 1 | 0.02727 | 2.727 | 797.2576 | 524.1076
Инвариантное пересечение | 3 | GP_MAT + LIQUID + Q_PHASE_H | 1 | 0.02604669 | 2.604669 | 797.2576 | 524.1076
Инвариантное пересечение | 3 | GP_MAT + LIQUID + MG2SI_B | 1 | 0.02727 | 2.727 | 797.2576 | 524.1076
Инвариантное пересечение | 3 | GP_MAT + LIQUID + Q_PHASE_H | 1 | 0.02604669 | 2.604669 | 797.2576 | 524.1076
Инвариантное пересечение | 3 | LIQUID + Q_PHASE_H + THETA_AL2CU | 1 | 0.2991257 | 29.91257 | 797.2576 | 524.1076
Инвариантное пересечение | 3 | GP_MAT + LIQUID + Q_PHASE_H | 1 | 0.02604669 | 2.604669 | 797.2576 | 524.1076
Инвариантное пересечение | 3 | LIQUID + Q_PHASE_H + THETA_AL2CU | 1 | 0.2991257 | 29.91257 | 797.2576 | 524.1076
Инвариантное пересечение | 3 | GP_MAT + LIQUID + Q_PHASE_H | 1 | 0.02604669 | 2.604669 | 797.2576 | 524.1076
Инвариантное пересечение | 3 | LIQUID + MG2SI_B + THETA_AL2CU | 1 | 0.2844175 | 28.44175 | 797.2576 | 524.1076
Инвариантное пересечение | 3 | LIQUID + Q_PHASE_H + THETA_AL2CU | 1 | 0.2991257 | 29.91257 | 797.2576 | 524.1076
Инвариантное пересечение | 3 | LIQUID + MG2SI_B + THETA_AL2CU | 1 | 0.2844175 | 28.44175 | 797.2576 | 524.1076
Инвариантное пересечение | 3 | GP_MAT + LIQUID + MG2SI_B | 1 | 0.02727 | 2.727 | 797.2576 | 524.1076
Инвариантное пересечение | 3 | GP_MAT + LIQUID + MG2SI_B | 1 | 0.02727 | 2.727 | 797.2576 | 524.1076
Инвариантное пересечение | 3 | GP_MAT + LIQUID + Q_PHASE_H | 1 | 0.02604669 | 2.604669 | 797.2576 | 524.1076
Инвариантное пересечение | 3 | LIQUID + Q_PHASE_H + THETA_AL2CU | 1 | 0.2991257 | 29.91257 | 797.2576 | 524.1076
Инвариантное пересечение | 3 | GP_MAT + LIQUID + Q_PHASE_H | 1 | 0.02604669 | 2.604669 | 797.2576 | 524.1076