## Параметры
Параметр | Значение
База | Стали и Fe-сплавы — mc_fe 2.062
Элемент-основа | FE
Изменяемый элемент | C
Постоянные добавки | CR=18 ат.%, NI=8 ат.%
Единицы состава | атомные %
Состав от, ат.% | 0
Состав до, ат.% | 1.5
Шаг состава, ат.% | 0.25
Температура от, °C | 600
Температура до, °C | 1200
Шаг температуры, °C | 25
Давление, Па | 101325
Выбор фаз | Автоматически
Набор фаз | Набор фаз: быстрый (20 из 32)
Фазы в расчёте | BCC_B2, BCC_DISL, CEMENTITE, CHI_A12, EPS_CARB, ETA, ETA_CARB, FCC_A1, GAMMA_PRIME, HCP_A3, KSI_FE5C2, LAVES_PHASE, LIQUID, M23C6, M3C2, M6C, M7C3, MU_PHASE_I, SIGMA, TIB2
Режим стали | Практический Fe–Fe3C

## Границы
Тип | Группа | Фаза / набор фаз | Точка | Состав, доля | Состав, ат.% | Температура, K | Температура, °C
Граница фазовой области | 1 | SIGMA | 1 | 0.001383274 | 0.1383274 | 873.15 | 600
Граница фазовой области | 1 | SIGMA | 2 | 0.001299944 | 0.1299944 | 875.65 | 602.5
Граница фазовой области | 1 | SIGMA | 3 | 0.001159371 | 0.1159371 | 880.65 | 607.5
Граница фазовой области | 1 | SIGMA | 4 | 0.00100056 | 0.100056 | 890.65 | 617.5
Граница фазовой области | 1 | SIGMA | 5 | 0.001343742 | 0.1343742 | 910.65 | 637.5
Граница фазовой области | 1 | SIGMA | 6 | 0.001766114 | 0.1766114 | 918.0429 | 644.8929
Граница фазовой области | 2 | BCC_B2 | 1 | 0.015 | 1.5 | 905.977 | 632.827
Граница фазовой области | 2 | BCC_B2 | 2 | 0.01475 | 1.475 | 906.0614 | 632.9114
Граница фазовой области | 2 | BCC_B2 | 3 | 0.01425 | 1.425 | 906.2423 | 633.0923
Граница фазовой области | 2 | BCC_B2 | 4 | 0.01325 | 1.325 | 906.6546 | 633.5046
Граница фазовой области | 2 | BCC_B2 | 5 | 0.01125 | 1.125 | 907.6972 | 634.5472
Граница фазовой области | 2 | BCC_B2 | 6 | 0.00875 | 0.875 | 909.463 | 636.313
Граница фазовой области | 2 | BCC_B2 | 7 | 0.00625 | 0.625 | 911.8346 | 638.6846
Граница фазовой области | 2 | BCC_B2 | 8 | 0.00375 | 0.375 | 914.9399 | 641.7899
Граница фазовой области | 2 | BCC_B2 | 9 | 0.001766114 | 0.1766114 | 918.0429 | 644.8929
Граница фазовой области | 3 | SIGMA | 1 | 0.001766114 | 0.1766114 | 918.0429 | 644.8929
Граница фазовой области | 3 | SIGMA | 2 | 0.001558354 | 0.1558354 | 920.5429 | 647.3929
Граница фазовой области | 3 | SIGMA | 3 | 0.00114188 | 0.114188 | 925.5429 | 652.3929
Граница фазовой области | 3 | SIGMA | 4 | 0.0003050546 | 0.03050546 | 935.5429 | 662.3929
Граница фазовой области | 3 | SIGMA | 5 | 0.0001591928 | 0.01591928 | 937.2795 | 664.1295
Граница фазовой области | 4 | SIGMA | 1 | 0.001766114 | 0.1766114 | 918.0429 | 644.8929
Граница фазовой области | 4 | SIGMA | 2 | 0.00160222 | 0.160222 | 915.5429 | 642.3929
Граница фазовой области | 4 | SIGMA | 3 | 0.00133896 | 0.133896 | 910.5429 | 637.3929
Граница фазовой области | 4 | SIGMA | 4 | 0.001042229 | 0.1042229 | 900.5429 | 627.3929
Граница фазовой области | 4 | SIGMA | 5 | 0.001161993 | 0.1161993 | 880.5429 | 607.3929
Граница фазовой области | 4 | SIGMA | 6 | 0.001344164 | 0.1344164 | 874.2929 | 601.1429
Граница фазовой области | 5 | BCC_B2 | 1 | 0.001766114 | 0.1766114 | 918.0429 | 644.8929
Граница фазовой области | 5 | BCC_B2 | 2 | 0.001516114 | 0.1516114 | 918.012 | 644.862
Граница фазовой области | 5 | BCC_B2 | 3 | 0.001016114 | 0.1016114 | 917.9503 | 644.8003
Граница фазовой области | 5 | BCC_B2 | 4 | 0.0001178851 | 0.01178851 | 917.8392 | 644.6892
Граница фазовой области | 6 | SIGMA | 1 | 0.0001593996 | 0.01593996 | 937.2795 | 664.1295
Граница фазовой области | 6 | SIGMA | 2 | 0.0003691183 | 0.03691183 | 934.7795 | 661.6295
Граница фазовой области | 6 | SIGMA | 3 | 0.0007879828 | 0.07879828 | 929.7795 | 656.6295
Граница фазовой области | 6 | SIGMA | 4 | 0.001621825 | 0.1621825 | 919.7795 | 646.6295
Граница фазовой области | 6 | SIGMA | 5 | 0.001766114 | 0.1766114 | 918.0429 | 644.8929
Граница фазовой области | 7 | M23C6 | 1 | 0.0001591928 | 0.01591928 | 937.2795 | 664.1295
Граница фазовой области | 7 | M23C6 | 2 | 0.0001654764 | 0.01654764 | 939.7795 | 666.6295
Граница фазовой области | 7 | M23C6 | 3 | 0.0001786684 | 0.01786684 | 944.7795 | 671.6295
Граница фазовой области | 7 | M23C6 | 4 | 0.0002077017 | 0.02077017 | 954.7795 | 681.6295
Граница фазовой области | 7 | M23C6 | 5 | 0.0002776442 | 0.02776442 | 974.7795 | 701.6295
Граница фазовой области | 7 | M23C6 | 6 | 0.0003914685 | 0.03914685 | 999.7795 | 726.6295
Граница фазовой области | 7 | M23C6 | 7 | 0.0005411462 | 0.05411462 | 1024.78 | 751.6295
Граница фазовой области | 7 | M23C6 | 8 | 0.0007345442 | 0.07345442 | 1049.78 | 776.6295
Граница фазовой области | 7 | M23C6 | 9 | 0.0009804419 | 0.09804419 | 1074.78 | 801.6295
Граница фазовой области | 7 | M23C6 | 10 | 0.001288506 | 0.1288506 | 1099.78 | 826.6295
Граница фазовой области | 7 | M23C6 | 11 | 0.001669251 | 0.1669251 | 1124.78 | 851.6295
Граница фазовой области | 7 | M23C6 | 12 | 0.002133988 | 0.2133988 | 1149.78 | 876.6295
Граница фазовой области | 7 | M23C6 | 13 | 0.002694762 | 0.2694762 | 1174.78 | 901.6295
Граница фазовой области | 7 | M23C6 | 14 | 0.003364271 | 0.3364271 | 1199.78 | 926.6295
Граница фазовой области | 7 | M23C6 | 15 | 0.004155792 | 0.4155792 | 1224.78 | 951.6295
Граница фазовой области | 7 | M23C6 | 16 | 0.005083072 | 0.5083072 | 1249.78 | 976.6295
Граница фазовой области | 7 | M23C6 | 17 | 0.006160235 | 0.6160235 | 1274.78 | 1001.63
Граница фазовой области | 7 | M23C6 | 18 | 0.007401653 | 0.7401653 | 1299.78 | 1026.63
Граница фазовой области | 7 | M23C6 | 19 | 0.008821829 | 0.8821829 | 1324.78 | 1051.63
Граница фазовой области | 7 | M23C6 | 20 | 0.01043526 | 1.043526 | 1349.78 | 1076.63
Граница фазовой области | 7 | M23C6 | 21 | 0.0122563 | 1.22563 | 1374.78 | 1101.63
Граница фазовой области | 7 | M23C6 | 22 | 0.01429901 | 1.429901 | 1399.78 | 1126.63
Граница фазовой области | 7 | M23C6 | 23 | 0.01447701 | 1.447701 | 1401.832 | 1128.682
Граница фазовой области | 8 | M23C6 | 1 | 0.0001591928 | 0.01591928 | 937.2795 | 664.1295
Граница фазовой области | 8 | M23C6 | 2 | 0.0001532866 | 0.01532866 | 934.7795 | 661.6295
Граница фазовой области | 8 | M23C6 | 3 | 0.0001420212 | 0.01420212 | 929.7795 | 656.6295
Граница фазовой области | 8 | M23C6 | 4 | 0.0001215551 | 0.01215551 | 919.7795 | 646.6295
Граница фазовой области | 8 | M23C6 | 5 | 0.0001178851 | 0.01178851 | 917.8392 | 644.6892
Граница фазовой области | 9 | BCC_B2 | 1 | 0.000118092 | 0.0118092 | 917.8392 | 644.6892
Граница фазовой области | 9 | BCC_B2 | 2 | 0.0003678851 | 0.03678851 | 917.8701 | 644.7201
Граница фазовой области | 9 | BCC_B2 | 3 | 0.0008678851 | 0.08678851 | 917.9319 | 644.7819
Граница фазовой области | 9 | BCC_B2 | 4 | 0.001766114 | 0.1766114 | 918.0429 | 644.8929
Граница фазовой области | 10 | M23C6 | 1 | 0.0001178851 | 0.01178851 | 917.8392 | 644.6892
Граница фазовой области | 10 | M23C6 | 2 | 0.0001101896 | 0.01101896 | 915.3392 | 642.1892
Граница фазовой области | 10 | M23C6 | 3 | 9.605153e-05 | 0.009605153 | 910.3392 | 637.1892
Граница фазовой области | 10 | M23C6 | 4 | 7.234932e-05 | 0.007234932 | 900.3392 | 627.1892
Граница фазовой области | 10 | M23C6 | 5 | 3.975355e-05 | 0.003975355 | 880.3392 | 607.1892
Граница фазовой области | 10 | M23C6 | 6 | 3.270156e-05 | 0.003270156 | 874.0892 | 600.9392
Граница фазовой области | 11 | M23C6 | 1 | 0.01447731 | 1.447731 | 1401.832 | 1128.682
Граница фазовой области | 11 | M23C6 | 2 | 0.01496024 | 1.496024 | 1399.332 | 1126.182
Граница фазовой области | 12 | M7C3 | 1 | 0.01447701 | 1.447701 | 1401.832 | 1128.682
Граница фазовой области | 12 | M7C3 | 2 | 0.01465495 | 1.465495 | 1404.332 | 1131.182
Граница фазовой области | 12 | M7C3 | 3 | 0.01501472 | 1.501472 | 1409.332 | 1136.182
Граница фазовой области | 13 | M7C3 | 1 | 0.01447721 | 1.447721 | 1401.832 | 1128.682
Граница фазовой области | 13 | M7C3 | 2 | 0.01482835 | 1.482835 | 1399.332 | 1126.182