## Параметры
Параметр | Значение
База | Никелевые сплавы — mc_ni 2.036
Элемент-основа | NI
Изменяемый элемент | AL
Постоянные добавки | CR=15 ат.%, CO=10 ат.%
Единицы состава | атомные %
Состав от, ат.% | 0
Состав до, ат.% | 10
Шаг состава, ат.% | 1
Температура от, °C | 900
Температура до, °C | 1500
Шаг температуры, °C | 25
Давление, Па | 101325
Выбор фаз | Автоматически
Набор фаз | Набор фаз: быстрый (15 из 19)
Фазы в расчёте | BCC_B2, CHI_A12, DELTA, ETA, FCC_A1, GAMMA_DP, GAMMA_PRIME, HCP_A3, LAVES, LAV_C14, LIQUID, NI2CR, NIAL, SIGMA, TIB2
Режим стали | не применяется

## Границы
Тип | Группа | Фаза / набор фаз | Точка | Состав, доля | Состав, ат.% | Температура, K | Температура, °C
Граница фазовой области | 1 | GAMMA_PRIME | 1 | 0.09672359 | 9.672359 | 1173.15 | 900
Граница фазовой области | 1 | GAMMA_PRIME | 2 | 0.09720189 | 9.720189 | 1175.65 | 902.5
Граница фазовой области | 1 | GAMMA_PRIME | 3 | 0.09816296 | 9.816296 | 1180.65 | 907.5
Граница фазовой области | 1 | GAMMA_PRIME | 4 | 0.1001032 | 10.01032 | 1190.65 | 917.5
Граница фазовой области | 2 | LIQUID | 1 | 1e-06 | 0.0001 | 1710.187 | 1437.037
Граница фазовой области | 2 | LIQUID | 2 | 0.001001 | 0.1001 | 1710.044 | 1436.894
Граница фазовой области | 2 | LIQUID | 3 | 0.003001 | 0.3001 | 1709.743 | 1436.593
Граница фазовой области | 2 | LIQUID | 4 | 0.007001 | 0.7001 | 1709.086 | 1435.936
Граница фазовой области | 2 | LIQUID | 5 | 0.015001 | 1.5001 | 1707.537 | 1434.387
Граница фазовой области | 2 | LIQUID | 6 | 0.025001 | 2.5001 | 1705.136 | 1431.986
Граница фазовой области | 2 | LIQUID | 7 | 0.035001 | 3.5001 | 1702.183 | 1429.033
Граница фазовой области | 2 | LIQUID | 8 | 0.045001 | 4.5001 | 1698.642 | 1425.492
Граница фазовой области | 2 | LIQUID | 9 | 0.055001 | 5.5001 | 1694.476 | 1421.326
Граница фазовой области | 2 | LIQUID | 10 | 0.065001 | 6.5001 | 1689.651 | 1416.501
Граница фазовой области | 2 | LIQUID | 11 | 0.075001 | 7.5001 | 1684.13 | 1410.98
Граница фазовой области | 2 | LIQUID | 12 | 0.085001 | 8.5001 | 1677.875 | 1404.725
Граница фазовой области | 2 | LIQUID | 13 | 0.095001 | 9.5001 | 1670.85 | 1397.7
Граница фазовой области | 2 | LIQUID | 14 | 0.097501 | 9.7501 | 1668.968 | 1395.818
Граница фазовой области | 2 | LIQUID | 15 | 0.098751 | 9.8751 | 1668.008 | 1394.858
Граница фазовой области | 3 | LIQUID | 1 | 0.1 | 10 | 1667.036 | 1393.886
Граница фазовой области | 3 | LIQUID | 2 | 0.099 | 9.9 | 1667.815 | 1394.665
Граница фазовой области | 3 | LIQUID | 3 | 0.097 | 9.7 | 1669.349 | 1396.199
Граница фазовой области | 3 | LIQUID | 4 | 0.093 | 9.3 | 1672.319 | 1399.169
Граница фазовой области | 3 | LIQUID | 5 | 0.085 | 8.5 | 1677.876 | 1404.726
Граница фазовой области | 3 | LIQUID | 6 | 0.075 | 7.5 | 1684.13 | 1410.98
Граница фазовой области | 3 | LIQUID | 7 | 0.065 | 6.5 | 1689.651 | 1416.501
Граница фазовой области | 3 | LIQUID | 8 | 0.055 | 5.5 | 1694.477 | 1421.327
Граница фазовой области | 3 | LIQUID | 9 | 0.045 | 4.5 | 1698.642 | 1425.492
Граница фазовой области | 3 | LIQUID | 10 | 0.035 | 3.5 | 1702.183 | 1429.033
Граница фазовой области | 3 | LIQUID | 11 | 0.025 | 2.5 | 1705.136 | 1431.986
Граница фазовой области | 3 | LIQUID | 12 | 0.015 | 1.5 | 1707.537 | 1434.387
Граница фазовой области | 3 | LIQUID | 13 | 0.005 | 0.5 | 1709.424 | 1436.274
Граница фазовой области | 3 | LIQUID | 14 | 0.0025 | 0.25 | 1709.82 | 1436.67
Граница фазовой области | 3 | LIQUID | 15 | 0.00125 | 0.125 | 1710.007 | 1436.857
Граница фазовой области | 4 | GAMMA_PRIME | 1 | 0.1 | 10 | 1190.121 | 916.9714
Граница фазовой области | 4 | GAMMA_PRIME | 2 | 0.1004885 | 10.04885 | 1192.621 | 919.4714
Граница фазовой области | 5 | GAMMA_PRIME | 1 | 0.1 | 10 | 1190.121 | 916.9714
Граница фазовой области | 5 | GAMMA_PRIME | 2 | 0.09951299 | 9.951299 | 1187.621 | 914.4714
Граница фазовой области | 5 | GAMMA_PRIME | 3 | 0.09854353 | 9.854353 | 1182.621 | 909.4714
Граница фазовой области | 5 | GAMMA_PRIME | 4 | 0.0975801 | 9.75801 | 1177.621 | 904.4714
Граница фазовой области | 5 | GAMMA_PRIME | 5 | 0.09710063 | 9.710063 | 1175.121 | 901.9714
Граница фазовой области | 6 | FCC_A1 | 1 | 0.1 | 10 | 1680.323 | 1407.173
Граница фазовой области | 6 | FCC_A1 | 2 | 0.099 | 9.9 | 1680.872 | 1407.722
Граница фазовой области | 6 | FCC_A1 | 3 | 0.097 | 9.7 | 1681.954 | 1408.804
Граница фазовой области | 6 | FCC_A1 | 4 | 0.093 | 9.3 | 1684.055 | 1410.905
Граница фазовой области | 6 | FCC_A1 | 5 | 0.085 | 8.5 | 1688.008 | 1414.858
Граница фазовой области | 6 | FCC_A1 | 6 | 0.075 | 7.5 | 1692.498 | 1419.348
Граница фазовой области | 6 | FCC_A1 | 7 | 0.065 | 6.5 | 1696.503 | 1423.353
Граница фазовой области | 6 | FCC_A1 | 8 | 0.055 | 5.5 | 1700.041 | 1426.891
Граница фазовой области | 6 | FCC_A1 | 9 | 0.045 | 4.5 | 1703.13 | 1429.98
Граница фазовой области | 6 | FCC_A1 | 10 | 0.035 | 3.5 | 1705.783 | 1432.633
Граница фазовой области | 6 | FCC_A1 | 11 | 0.025 | 2.5 | 1708.013 | 1434.863
Граница фазовой области | 6 | FCC_A1 | 12 | 0.015 | 1.5 | 1709.832 | 1436.682
Граница фазовой области | 6 | FCC_A1 | 13 | 0.005 | 0.5 | 1711.248 | 1438.098
Граница фазовой области | 6 | FCC_A1 | 14 | 0.0025 | 0.25 | 1711.54 | 1438.39
Граница фазовой области | 6 | FCC_A1 | 15 | 0.00125 | 0.125 | 1711.677 | 1438.527