## Параметры
Параметр | Значение
База | Алюминиевые сплавы — mc_al 2.037
Система | AL–CU–MG
Температура, °C | 500
Шаг поиска, ат.% | 10
Давление, Па | 101325
Выбор фаз | Автоматически
Набор фаз | Набор фаз: быстрый (41 из 64)
Фазы в расчёте | AL2CU3_D, AL3MG, AL3NI2, AL3SC, AL3TI_H, AL3TI_L, AL3ZR, AL9CU11_Z, AL9CU11_ZP, ALCU2, ALCUMG_V, ALCUZN_T, ALCU_EPL, ALCU_EPS, ALCU_ETH, ALCU_ETL, ALCU_G, ALCU_G_P, BCC_A2, BETA_AL3MG2, CL_FCC, CL_MGX, E_AL30MG23, GP_MAT, G_AL12MG17, HCP_A3, LAVES_C15, LAVES_C36, LC14_ZN2MG, LC15_CU2MG, LC16_CUMG2, LIQUID, MG2ZN11, MG2ZN3, MGALCUZN_T, MGALZN_PHI, MGZN, Q_ALCUMG, SI_DIAMOND_A4, S_PHASE, THETA_AL2CU
Дополнительная проверка центра | выполнена
Режим стали | не применяется

## Границы и узлы
Тип | Группа | Фаза / набор фаз | Точка | X(CU) | CU, ат.% | X(MG) | MG, ат.% | X(AL) | AL, ат.%
Граница фазовой области | 1 | CL_FCC | 1 | 1.352344e-10 | 1.352344e-08 | 1 | 100 | 0 | 0
Граница фазовой области | 1 | CL_FCC | 2 | 1.048339e-06 | 0.0001048339 | 0.999999 | 99.9999 | 0 | 0
Граница фазовой области | 1 | CL_FCC | 3 | 1.67636e-06 | 0.000167636 | 0.9999983 | 99.99983 | 0 | 0
Граница фазовой области | 1 | LIQUID | 1 | 1.301822e-06 | 0.0001301822 | 0.3490712 | 34.90712 | 0.6509275 | 65.09275
Граница фазовой области | 1 | LIQUID | 2 | 0.0100013 | 1.00013 | 0.341484 | 34.1484 | 0.6485147 | 64.85147
Граница фазовой области | 1 | LIQUID | 3 | 0.0158985 | 1.58985 | 0.3370796 | 33.70796 | 0.6470219 | 64.70219
Граница фазовой области | 2 | GP_MAT | 1 | 1.05026e-07 | 1.05026e-05 | 0.1329098 | 13.29098 | 0.8670901 | 86.70901
Граница фазовой области | 2 | GP_MAT | 2 | 0.0006315329 | 0.06315329 | 0.1284718 | 12.84718 | 0.8708966 | 87.08966
Граница фазовой области | 2 | GP_MAT | 3 | 0.001924132 | 0.1924132 | 0.1194985 | 11.94985 | 0.8785774 | 87.85774
Граница фазовой области | 2 | GP_MAT | 4 | 0.002172001 | 0.2172001 | 0.1177986 | 11.77986 | 0.8800294 | 88.00294
Граница фазовой области | 2 | LIQUID | 1 | 1.000005e-06 | 0.0001000005 | 0.3045981 | 30.45981 | 0.6954009 | 69.54009
Граница фазовой области | 2 | LIQUID | 2 | 0.006039714 | 0.6039714 | 0.2945981 | 29.45981 | 0.6993622 | 69.93622
Граница фазовой области | 2 | LIQUID | 3 | 0.01847302 | 1.847302 | 0.2745981 | 27.45981 | 0.7069289 | 70.69289
Граница фазовой области | 2 | LIQUID | 4 | 0.02085555 | 2.085555 | 0.2708395 | 27.08395 | 0.7083049 | 70.83049
Граница фазовой области | 3 | S_PHASE | 1 | 0.25 | 25 | 0.25 | 25 | 0.5 | 50
Граница фазовой области | 3 | S_PHASE | 2 | 0.25 | 25 | 0.25 | 25 | 0.5 | 50
Граница фазовой области | 3 | S_PHASE | 3 | 0.25 | 25 | 0.25 | 25 | 0.5 | 50
Граница фазовой области | 3 | THETA_AL2CU | 1 | 0.3312046 | 33.12046 | 0 | 0 | 0.6687954 | 66.87954
Граница фазовой области | 3 | THETA_AL2CU | 2 | 0.3212046 | 32.12046 | 0 | 0 | 0.6787954 | 67.87954
Граница фазовой области | 3 | THETA_AL2CU | 3 | 0.3176293 | 31.76293 | 0 | 0 | 0.6823707 | 68.23707
Граница фазовой области | 4 | S_PHASE | 1 | 0.25 | 25 | 0.25 | 25 | 0.5 | 50
Граница фазовой области | 4 | S_PHASE | 2 | 0.25 | 25 | 0.25 | 25 | 0.5 | 50
Граница фазовой области | 4 | S_PHASE | 3 | 0.25 | 25 | 0.25 | 25 | 0.5 | 50
Граница фазовой области | 4 | THETA_AL2CU | 1 | 0.3312046 | 33.12046 | 0 | 0 | 0.6687954 | 66.87954
Граница фазовой области | 4 | THETA_AL2CU | 2 | 0.3212046 | 32.12046 | 0 | 0 | 0.6787954 | 67.87954
Граница фазовой области | 4 | THETA_AL2CU | 3 | 0.3176293 | 31.76293 | 0 | 0 | 0.6823707 | 68.23707
Граница фазовой области | 5 | THETA_AL2CU | 1 | 0.3168635 | 31.68635 | 0 | 0 | 0.6831365 | 68.31365
Граница фазовой области | 5 | THETA_AL2CU | 2 | 0.3173697 | 31.73697 | 0 | 0 | 0.6826303 | 68.26303
Граница фазовой области | 5 | THETA_AL2CU | 3 | 0.3176438 | 31.76438 | 0 | 0 | 0.6823562 | 68.23562
Граница фазовой области | 5 | GP_MAT | 1 | 0.0148984 | 1.48984 | 3.269978e-05 | 0.003269978 | 0.9850689 | 98.50689
Граница фазовой области | 5 | GP_MAT | 2 | 0.01502804 | 1.502804 | 0.0100327 | 1.00327 | 0.9749393 | 97.49393
Граница фазовой области | 5 | GP_MAT | 3 | 0.01511319 | 1.511319 | 0.01564163 | 1.564163 | 0.9692452 | 96.92452
Граница фазовой области | 6 | AL2CU3_D | 1 | 0.6150217 | 61.50217 | 0 | 0 | 0.3849783 | 38.49783
Граница фазовой области | 6 | AL2CU3_D | 2 | 0.6147038 | 61.47038 | 0 | 0 | 0.3852962 | 38.52962
Граница фазовой области | 6 | AL2CU3_D | 3 | 0.6134578 | 61.34578 | 0 | 0 | 0.3865422 | 38.65422
Граница фазовой области | 6 | AL2CU3_D | 4 | 0.6120888 | 61.20888 | 0 | 0 | 0.3879112 | 38.79112
Граница фазовой области | 6 | LAVES_C15 | 1 | 0.4595973 | 45.95973 | 0.3332421 | 33.32421 | 0.2071607 | 20.71607
Граница фазовой области | 6 | LAVES_C15 | 2 | 0.4495973 | 44.95973 | 0.3332444 | 33.32444 | 0.2171584 | 21.71584
Граница фазовой области | 6 | LAVES_C15 | 3 | 0.4295973 | 42.95973 | 0.3332128 | 33.32128 | 0.2371899 | 23.71899
Граница фазовой области | 6 | LAVES_C15 | 4 | 0.418475 | 41.8475 | 0.3331662 | 33.31662 | 0.2483588 | 24.83588
Граница фазовой области | 7 | ALCU_G_P | 1 | 0.6355993 | 63.55993 | 0 | 0 | 0.3644007 | 36.44007
Граница фазовой области | 7 | ALCU_G_P | 2 | 0.6396726 | 63.96726 | 0 | 0 | 0.3603274 | 36.03274
Граница фазовой области | 7 | ALCU_G_P | 3 | 0.6480972 | 64.80972 | 0 | 0 | 0.3519028 | 35.19028
Граница фазовой области | 7 | ALCU_G_P | 4 | 0.658148 | 65.8148 | 0 | 0 | 0.341852 | 34.1852
Граница фазовой области | 7 | LAVES_C15 | 1 | 0.4595973 | 45.95973 | 0.3332421 | 33.32421 | 0.2071607 | 20.71607
Граница фазовой области | 7 | LAVES_C15 | 2 | 0.4695973 | 46.95973 | 0.333236 | 33.3236 | 0.1971668 | 19.71668
Граница фазовой области | 7 | LAVES_C15 | 3 | 0.4895973 | 48.95973 | 0.3331983 | 33.31983 | 0.1772044 | 17.72044
Граница фазовой области | 7 | LAVES_C15 | 4 | 0.5122642 | 51.22642 | 0.3331042 | 33.31042 | 0.1546316 | 15.46316
Граница фазовой области | 8 | ALCU_G_P | 1 | 0.6355993 | 63.55993 | 0 | 0 | 0.3644007 | 36.44007
Граница фазовой области | 8 | ALCU_G_P | 2 | 0.6396726 | 63.96726 | 0 | 0 | 0.3603274 | 36.03274
Граница фазовой области | 8 | ALCU_G_P | 3 | 0.6480972 | 64.80972 | 0 | 0 | 0.3519028 | 35.19028
Граница фазовой области | 8 | ALCU_G_P | 4 | 0.658148 | 65.8148 | 0 | 0 | 0.341852 | 34.1852
Граница фазовой области | 8 | LAVES_C15 | 1 | 0.4595973 | 45.95973 | 0.3332421 | 33.32421 | 0.2071607 | 20.71607
Граница фазовой области | 8 | LAVES_C15 | 2 | 0.4695973 | 46.95973 | 0.333236 | 33.3236 | 0.1971668 | 19.71668
Граница фазовой области | 8 | LAVES_C15 | 3 | 0.4895973 | 48.95973 | 0.3331983 | 33.31983 | 0.1772044 | 17.72044
Граница фазовой области | 8 | LAVES_C15 | 4 | 0.5122642 | 51.22642 | 0.3331042 | 33.31042 | 0.1546316 | 15.46316
Граница фазовой области | 9 | ALCU_G_P | 1 | 0.6681478 | 66.81478 | 0 | 0 | 0.3318522 | 33.18522
Граница фазовой области | 9 | ALCU_G_P | 2 | 0.6705039 | 67.05039 | 0 | 0 | 0.3294961 | 32.94961
Граница фазовой области | 9 | ALCU_G_P | 3 | 0.6751706 | 67.51706 | 0 | 0 | 0.3248294 | 32.48294
Граница фазовой области | 9 | ALCU_G_P | 4 | 0.6842898 | 68.42898 | 0 | 0 | 0.3157102 | 31.57102
Граница фазовой области | 9 | ALCU_G_P | 5 | 0.6908427 | 69.08427 | 0 | 0 | 0.3091573 | 30.91573
Граница фазовой области | 9 | CL_MGX | 1 | 0.6117004 | 61.17004 | 0.3882996 | 38.82996 | 0 | 0
Граница фазовой области | 9 | CL_MGX | 2 | 0.6217004 | 62.17004 | 0.3782996 | 37.82996 | 0 | 0
Граница фазовой области | 9 | CL_MGX | 3 | 0.6417004 | 64.17004 | 0.3582996 | 35.82996 | 0 | 0
Граница фазовой области | 9 | CL_MGX | 4 | 0.6817004 | 68.17004 | 0.3182996 | 31.82996 | 0 | 0
Граница фазовой области | 9 | CL_MGX | 5 | 0.7114321 | 71.14321 | 0.2885679 | 28.85679 | 5.551115e-17 | 5.551115e-15
Граница фазовой области | 10 | LAVES_C15 | 1 | 0.4887923 | 48.87923 | 0.3333594 | 33.33594 | 0.1778483 | 17.78483
Граница фазовой области | 10 | LAVES_C15 | 2 | 0.4926898 | 49.26898 | 0.3333337 | 33.33337 | 0.1739765 | 17.39765
Граница фазовой области | 10 | LAVES_C15 | 3 | 0.499982 | 49.9982 | 0.3332754 | 33.32754 | 0.1667425 | 16.67425
Граница фазовой области | 10 | LAVES_C15 | 4 | 0.5122642 | 51.22642 | 0.3331042 | 33.31042 | 0.1546316 | 15.46316
Граница фазовой области | 10 | CL_MGX | 1 | 0.4999996 | 49.99996 | 0.5000004 | 50.00004 | 0 | 0
Граница фазовой области | 10 | CL_MGX | 2 | 0.5099996 | 50.99996 | 0.4900004 | 49.00004 | 0 | 0
Граница фазовой области | 10 | CL_MGX | 3 | 0.5299996 | 52.99996 | 0.4700004 | 47.00004 | 0 | 0
Граница фазовой области | 10 | CL_MGX | 4 | 0.5698488 | 56.98488 | 0.4301512 | 43.01512 | 5.551115e-17 | 5.551115e-15
Граница фазовой области | 11 | CL_FCC | 1 | 7.248785e-05 | 0.007248785 | 0.9999275 | 99.99275 | 0 | 0
Граница фазовой области | 11 | CL_FCC | 2 | 6.027233e-05 | 0.006027233 | 0.9999397 | 99.99397 | 0 | 0
Граница фазовой области | 11 | CL_FCC | 3 | 4.081427e-05 | 0.004081427 | 0.9999592 | 99.99592 | 0 | 0
Граница фазовой области | 11 | CL_FCC | 4 | 1.994862e-05 | 0.001994862 | 0.9999801 | 99.99801 | 0 | 0
Граница фазовой области | 11 | LAVES_C15 | 1 | 0.4188629 | 41.88629 | 0.3337332 | 33.37332 | 0.2474039 | 24.74039
Граница фазовой области | 11 | LAVES_C15 | 2 | 0.4088629 | 40.88629 | 0.3337031 | 33.37031 | 0.257434 | 25.7434
Граница фазовой области | 11 | LAVES_C15 | 3 | 0.3888629 | 38.88629 | 0.3336385 | 33.36385 | 0.2774986 | 27.74986
Граница фазовой области | 11 | LAVES_C15 | 4 | 0.3553261 | 35.53261 | 0.3334437 | 33.34437 | 0.3112303 | 31.12303
Граница фазовой области | 12 | LAVES_C15 | 1 | 0.4188629 | 41.88629 | 0.3337332 | 33.37332 | 0.2474039 | 24.74039
Граница фазовой области | 12 | LAVES_C15 | 2 | 0.4243705 | 42.43705 | 0.3336996 | 33.36996 | 0.2419299 | 24.19299
Граница фазовой области | 12 | LAVES_C15 | 3 | 0.435145 | 43.5145 | 0.3336378 | 33.36378 | 0.2312173 | 23.12173
Граница фазовой области | 12 | LAVES_C15 | 4 | 0.4556277 | 45.56277 | 0.3335311 | 33.35311 | 0.2108412 | 21.08412
Граница фазовой области | 12 | LAVES_C15 | 5 | 0.4911589 | 49.11589 | 0.3333442 | 33.33442 | 0.1754969 | 17.54969
Граница фазовой области | 12 | LAVES_C15 | 6 | 0.5122642 | 51.22642 | 0.3331042 | 33.31042 | 0.1546316 | 15.46316
Граница фазовой области | 12 | CL_MGX | 1 | 0.3560224 | 35.60224 | 0.6439776 | 64.39776 | 0 | 0
Граница фазовой области | 12 | CL_MGX | 2 | 0.3660224 | 36.60224 | 0.6339776 | 63.39776 | 0 | 0
Граница фазовой области | 12 | CL_MGX | 3 | 0.3860224 | 38.60224 | 0.6139776 | 61.39776 | 0 | 0
Граница фазовой области | 12 | CL_MGX | 4 | 0.4260224 | 42.60224 | 0.5739776 | 57.39776 | 0 | 0
Граница фазовой области | 12 | CL_MGX | 5 | 0.5060224 | 50.60224 | 0.4939776 | 49.39776 | 0 | 0
Граница фазовой области | 12 | CL_MGX | 6 | 0.5698488 | 56.98488 | 0.4301512 | 43.01512 | 0 | 0
Граница фазовой области | 13 | ALCU_G_P | 1 | 0.6605556 | 66.05556 | 0 | 0 | 0.3394444 | 33.94444
Граница фазовой области | 13 | ALCU_G_P | 2 | 0.6629524 | 66.29524 | 0 | 0 | 0.3370476 | 33.70476
Граница фазовой области | 13 | ALCU_G_P | 3 | 0.6677098 | 66.77098 | 0 | 0 | 0.3322902 | 33.22902
Граница фазовой области | 13 | ALCU_G_P | 4 | 0.6770527 | 67.70527 | 0 | 0 | 0.3229473 | 32.29473
Граница фазовой области | 13 | ALCU_G_P | 5 | 0.6908427 | 69.08427 | 0 | 0 | 0.3091573 | 30.91573
Граница фазовой области | 13 | CL_MGX | 1 | 0.5798482 | 57.98482 | 0.4201518 | 42.01518 | 0 | 0
Граница фазовой области | 13 | CL_MGX | 2 | 0.5898482 | 58.98482 | 0.4101518 | 41.01518 | 0 | 0
Граница фазовой области | 13 | CL_MGX | 3 | 0.6098482 | 60.98482 | 0.3901518 | 39.01518 | 0 | 0
Граница фазовой области | 13 | CL_MGX | 4 | 0.6498482 | 64.98482 | 0.3501518 | 35.01518 | 0 | 0
Граница фазовой области | 13 | CL_MGX | 5 | 0.7114321 | 71.14321 | 0.2885679 | 28.85679 | 0 | 0
Граница фазовой области | 14 | GP_MAT | 1 | 0.8139112 | 81.39112 | 0.002299565 | 0.2299565 | 0.1837892 | 18.37892
Граница фазовой области | 14 | GP_MAT | 2 | 0.8214987 | 82.14987 | 0.002141491 | 0.2141491 | 0.1763598 | 17.63598
Граница фазовой области | 14 | GP_MAT | 3 | 0.8365475 | 83.65475 | 0.001853268 | 0.1853268 | 0.1615993 | 16.15993
Граница фазовой области | 14 | GP_MAT | 4 | 0.8662792 | 86.62792 | 0.001373155 | 0.1373155 | 0.1323477 | 13.23477
Граница фазовой области | 14 | GP_MAT | 5 | 0.9260301 | 92.60301 | 0.0007064604 | 0.07064604 | 0.07326344 | 7.326344
Граница фазовой области | 14 | GP_MAT | 6 | 0.9678783 | 96.78783 | 0.0004429162 | 0.04429162 | 0.03167876 | 3.167876
Граница фазовой области | 14 | GP_MAT | 7 | 0.9982326 | 99.82326 | 0.0003846301 | 0.03846301 | 0.001382797 | 0.1382797
Граница фазовой области | 14 | CL_MGX | 1 | 0.7214316 | 72.14316 | 0.2785684 | 27.85684 | 0 | 0
Граница фазовой области | 14 | CL_MGX | 2 | 0.7314316 | 73.14316 | 0.2685684 | 26.85684 | 0 | 0
Граница фазовой области | 14 | CL_MGX | 3 | 0.7514316 | 75.14316 | 0.2485684 | 24.85684 | 0 | 0
Граница фазовой области | 14 | CL_MGX | 4 | 0.7914316 | 79.14316 | 0.2085684 | 20.85684 | 0 | 0
Граница фазовой области | 14 | CL_MGX | 5 | 0.8714316 | 87.14316 | 0.1285684 | 12.85684 | 0 | 0
Граница фазовой области | 14 | CL_MGX | 6 | 0.9214316 | 92.14316 | 0.07856845 | 7.856845 | 0 | 0
Граница фазовой области | 14 | CL_MGX | 7 | 0.9464316 | 94.64316 | 0.05356845 | 5.356845 | 0 | 0
Граница фазовой области | 15 | S_PHASE | 1 | 0.25 | 25 | 0.25 | 25 | 0.5 | 50
Граница фазовой области | 15 | S_PHASE | 2 | 0.25 | 25 | 0.25 | 25 | 0.5 | 50
Граница фазовой области | 15 | S_PHASE | 3 | 0.25 | 25 | 0.25 | 25 | 0.5 | 50
Граница фазовой области | 15 | S_PHASE | 4 | 0.25 | 25 | 0.25 | 25 | 0.5 | 50
Граница фазовой области | 15 | LIQUID | 1 | 0.0158985 | 1.58985 | 0.3370796 | 33.70796 | 0.6470219 | 64.70219
Граница фазовой области | 15 | LIQUID | 2 | 0.01622452 | 1.622452 | 0.3270796 | 32.70796 | 0.6566959 | 65.66959
Граница фазовой области | 15 | LIQUID | 3 | 0.01756742 | 1.756742 | 0.3070796 | 30.70796 | 0.6753529 | 67.53529
Граница фазовой области | 15 | LIQUID | 4 | 0.02043618 | 2.043618 | 0.2715082 | 27.15082 | 0.7080557 | 70.80557
Граница фазовой области | 16 | S_PHASE | 1 | 0.25 | 25 | 0.25 | 25 | 0.5 | 50
Граница фазовой области | 16 | S_PHASE | 2 | 0.25 | 25 | 0.25 | 25 | 0.5 | 50
Граница фазовой области | 16 | S_PHASE | 3 | 0.25 | 25 | 0.25 | 25 | 0.5 | 50
Граница фазовой области | 16 | S_PHASE | 4 | 0.25 | 25 | 0.25 | 25 | 0.5 | 50
Граница фазовой области | 16 | S_PHASE | 5 | 0.25 | 25 | 0.25 | 25 | 0.5 | 50
Граница фазовой области | 16 | GP_MAT | 1 | 0.002172001 | 0.2172001 | 0.1177986 | 11.77986 | 0.8800294 | 88.00294
Граница фазовой области | 16 | GP_MAT | 2 | 0.002253092 | 0.2253092 | 0.1077986 | 10.77986 | 0.8899483 | 88.99483
Граница фазовой области | 16 | GP_MAT | 3 | 0.002599464 | 0.2599464 | 0.08779859 | 8.779859 | 0.9096019 | 90.96019
Граница фазовой области | 16 | GP_MAT | 4 | 0.004347058 | 0.4347058 | 0.04779859 | 4.779859 | 0.9478544 | 94.78544
Граница фазовой области | 16 | GP_MAT | 5 | 0.01510877 | 1.510877 | 0.0153461 | 1.53461 | 0.9695451 | 96.95451
Граница фазовой области | 17 | S_PHASE | 1 | 0.25 | 25 | 0.25 | 25 | 0.5 | 50
Граница фазовой области | 17 | S_PHASE | 2 | 0.25 | 25 | 0.25 | 25 | 0.5 | 50
Граница фазовой области | 17 | S_PHASE | 3 | 0.25 | 25 | 0.25 | 25 | 0.5 | 50
Граница фазовой области | 17 | S_PHASE | 4 | 0.25 | 25 | 0.25 | 25 | 0.5 | 50
Граница фазовой области | 17 | LIQUID | 1 | 0.02085555 | 2.085555 | 0.2708395 | 27.08395 | 0.7083049 | 70.83049
Граница фазовой области | 17 | LIQUID | 2 | 0.01961791 | 1.961791 | 0.2808395 | 28.08395 | 0.6995426 | 69.95426
Граница фазовой области | 17 | LIQUID | 3 | 0.01802374 | 1.802374 | 0.3008395 | 30.08395 | 0.6811367 | 68.11367
Граница фазовой области | 17 | LIQUID | 4 | 0.0155972 | 1.55972 | 0.3374151 | 33.74151 | 0.6469877 | 64.69877
Граница фазовой области | 18 | THETA_AL2CU | 1 | 0.3176293 | 31.76293 | 0 | 0 | 0.6823707 | 68.23707
Граница фазовой области | 18 | THETA_AL2CU | 2 | 0.3171354 | 31.71354 | 0 | 0 | 0.6828646 | 68.28646
Граница фазовой области | 18 | GP_MAT | 1 | 0.01510877 | 1.510877 | 0.0153461 | 1.53461 | 0.9695451 | 96.95451
Граница фазовой области | 18 | GP_MAT | 2 | 0.01496371 | 1.496371 | 0.005346104 | 0.5346104 | 0.9796902 | 97.96902
Граница фазовой области | 19 | S_PHASE | 1 | 0.25 | 25 | 0.25 | 25 | 0.5 | 50
Граница фазовой области | 19 | S_PHASE | 2 | 0.25 | 25 | 0.25 | 25 | 0.5 | 50
Граница фазовой области | 19 | THETA_AL2CU | 1 | 0.3176438 | 31.76438 | 0 | 0 | 0.6823562 | 68.23562
Граница фазовой области | 19 | THETA_AL2CU | 2 | 0.3276438 | 32.76438 | 0 | 0 | 0.6723562 | 67.23562
Граница фазовой области | 20 | S_PHASE | 1 | 0.25 | 25 | 0.25 | 25 | 0.5 | 50
Граница фазовой области | 20 | S_PHASE | 2 | 0.25 | 25 | 0.25 | 25 | 0.5 | 50
Граница фазовой области | 20 | S_PHASE | 3 | 0.25 | 25 | 0.25 | 25 | 0.5 | 50
Граница фазовой области | 20 | S_PHASE | 4 | 0.25 | 25 | 0.25 | 25 | 0.5 | 50
Граница фазовой области | 20 | S_PHASE | 5 | 0.25 | 25 | 0.25 | 25 | 0.5 | 50
Граница фазовой области | 20 | GP_MAT | 1 | 0.01511319 | 1.511319 | 0.01564163 | 1.564163 | 0.9692452 | 96.92452
Граница фазовой области | 20 | GP_MAT | 2 | 0.00511319 | 0.511319 | 0.04033263 | 4.033263 | 0.9545542 | 95.45542
Граница фазовой области | 20 | GP_MAT | 3 | 0.003522683 | 0.3522683 | 0.06033263 | 6.033263 | 0.9361447 | 93.61447
Граница фазовой области | 20 | GP_MAT | 4 | 0.002363357 | 0.2363357 | 0.1003326 | 10.03326 | 0.897304 | 89.7304
Граница фазовой области | 20 | GP_MAT | 5 | 0.00212862 | 0.212862 | 0.1180991 | 11.80991 | 0.8797723 | 87.97723
Граница фазовой области | 21 | ALCUMG_V | 1 | 0.4615385 | 46.15385 | 0.1538462 | 15.38462 | 0.3846154 | 38.46154
Граница фазовой области | 21 | ALCUMG_V | 2 | 0.4615385 | 46.15385 | 0.1538462 | 15.38462 | 0.3846154 | 38.46154
Граница фазовой области | 21 | ALCUMG_V | 3 | 0.4615385 | 46.15385 | 0.1538462 | 15.38462 | 0.3846154 | 38.46154
Граница фазовой области | 21 | ALCUMG_V | 4 | 0.4615385 | 46.15385 | 0.1538462 | 15.38462 | 0.3846154 | 38.46154
Граница фазовой области | 21 | LAVES_C15 | 1 | 0.418475 | 41.8475 | 0.3331662 | 33.31662 | 0.2483588 | 24.83588
Граница фазовой области | 21 | LAVES_C15 | 2 | 0.408475 | 40.8475 | 0.3331442 | 33.31442 | 0.2583808 | 25.83808
Граница фазовой области | 21 | LAVES_C15 | 3 | 0.388475 | 38.8475 | 0.3330116 | 33.30116 | 0.2785133 | 27.85133
Граница фазовой области | 21 | LAVES_C15 | 4 | 0.3673924 | 36.73924 | 0.3326265 | 33.26265 | 0.2999812 | 29.99812
Граница фазовой области | 22 | ALCU_G_P | 1 | 0.658148 | 65.8148 | 0 | 0 | 0.341852 | 34.1852
Граница фазовой области | 22 | ALCU_G_P | 2 | 0.6605558 | 66.05558 | 0 | 0 | 0.3394442 | 33.94442
Граница фазовой области | 22 | ALCU_G_P | 3 | 0.6653376 | 66.53376 | 0 | 0 | 0.3346624 | 33.46624
Граница фазовой области | 22 | ALCU_G_P | 4 | 0.6747412 | 67.47412 | 0 | 0 | 0.3252588 | 32.52588
Граница фазовой области | 22 | ALCU_G_P | 5 | 0.6908427 | 69.08427 | 0 | 0 | 0.3091573 | 30.91573
Граница фазовой области | 22 | CL_MGX | 1 | 0.5698488 | 56.98488 | 0.4301512 | 43.01512 | 0 | 0
Граница фазовой области | 22 | CL_MGX | 2 | 0.5798488 | 57.98488 | 0.4201512 | 42.01512 | 0 | 0
Граница фазовой области | 22 | CL_MGX | 3 | 0.5998488 | 59.98488 | 0.4001512 | 40.01512 | 5.551115e-17 | 5.551115e-15
Граница фазовой области | 22 | CL_MGX | 4 | 0.6398488 | 63.98488 | 0.3601512 | 36.01512 | 5.551115e-17 | 5.551115e-15
Граница фазовой области | 22 | CL_MGX | 5 | 0.7114321 | 71.14321 | 0.2885679 | 28.85679 | 0 | 0
Граница фазовой области | 23 | GP_MAT | 1 | 0.8062763 | 80.62763 | 0.002467799 | 0.2467799 | 0.1912559 | 19.12559
Граница фазовой области | 23 | GP_MAT | 2 | 0.8139117 | 81.39117 | 0.002299555 | 0.2299555 | 0.1837888 | 18.37888
Граница фазовой области | 23 | GP_MAT | 3 | 0.829043 | 82.9043 | 0.001992919 | 0.1992919 | 0.1689641 | 16.89641
Граница фазовой области | 23 | GP_MAT | 4 | 0.8588785 | 85.88785 | 0.001482348 | 0.1482348 | 0.1396391 | 13.96391
Граница фазовой области | 23 | GP_MAT | 5 | 0.9183707 | 91.83707 | 0.0007723601 | 0.07723601 | 0.08085694 | 8.085694
Граница фазовой области | 23 | GP_MAT | 6 | 0.958669 | 95.8669 | 0.000486205 | 0.0486205 | 0.04084479 | 4.084479
Граница фазовой области | 23 | GP_MAT | 7 | 0.9838176 | 98.38176 | 0.0003925568 | 0.03925568 | 0.01578982 | 1.578982
Граница фазовой области | 23 | CL_MGX | 1 | 0.7114321 | 71.14321 | 0.2885679 | 28.85679 | 5.551115e-17 | 5.551115e-15
Граница фазовой области | 23 | CL_MGX | 2 | 0.7214321 | 72.14321 | 0.2785679 | 27.85679 | 0 | 0
Граница фазовой области | 23 | CL_MGX | 3 | 0.7414321 | 74.14321 | 0.2585679 | 25.85679 | 0 | 0
Граница фазовой области | 23 | CL_MGX | 4 | 0.7814321 | 78.14321 | 0.2185679 | 21.85679 | 0 | 0
Граница фазовой области | 23 | CL_MGX | 5 | 0.8614321 | 86.14321 | 0.1385679 | 13.85679 | 0 | 0
Граница фазовой области | 23 | CL_MGX | 6 | 0.9114321 | 91.14321 | 0.08856788 | 8.856788 | 1.387779e-17 | 1.387779e-15
Граница фазовой области | 23 | CL_MGX | 7 | 0.9364321 | 93.64321 | 0.06356788 | 6.356788 | 0 | 0
Граница фазовой области | 24 | GP_MAT | 1 | 0.00212862 | 0.212862 | 0.1180991 | 11.80991 | 0.8797723 | 87.97723
Граница фазовой области | 24 | GP_MAT | 2 | 0.001471956 | 0.1471956 | 0.1226149 | 12.26149 | 0.8759132 | 87.59132
Граница фазовой области | 24 | GP_MAT | 3 | 0.0001944449 | 0.01944449 | 0.1315416 | 13.15416 | 0.868264 | 86.8264
Граница фазовой области | 24 | LIQUID | 1 | 0.02043618 | 2.043618 | 0.2715082 | 27.15082 | 0.7080557 | 70.80557
Граница фазовой области | 24 | LIQUID | 2 | 0.01412361 | 1.412361 | 0.2815082 | 28.15082 | 0.7043682 | 70.43682
Граница фазовой области | 24 | LIQUID | 3 | 0.001854251 | 0.1854251 | 0.3015082 | 30.15082 | 0.6966376 | 69.66376
Граница фазовой области | 25 | CL_FCC | 1 | 1.644224e-06 | 0.0001644224 | 0.9999984 | 99.99984 | 0 | 0
Граница фазовой области | 25 | CL_FCC | 2 | 5.842674e-07 | 5.842674e-05 | 0.9999994 | 99.99994 | 0 | 0
Граница фазовой области | 25 | LIQUID | 1 | 0.0155972 | 1.55972 | 0.3374151 | 33.74151 | 0.6469877 | 64.69877
Граница фазовой области | 25 | LIQUID | 2 | 0.005597196 | 0.5597196 | 0.3448066 | 34.48066 | 0.6495962 | 64.95962
Граница фазовой области | 26 | S_PHASE | 1 | 0.25 | 25 | 0.25 | 25 | 0.5 | 50
Граница фазовой области | 26 | S_PHASE | 2 | 0.25 | 25 | 0.25 | 25 | 0.5 | 50
Граница фазовой области | 26 | S_PHASE | 3 | 0.25 | 25 | 0.25 | 25 | 0.5 | 50
Граница фазовой области | 26 | S_PHASE | 4 | 0.25 | 25 | 0.25 | 25 | 0.5 | 50
Граница фазовой области | 26 | LIQUID | 1 | 0.01560399 | 1.560399 | 0.3372998 | 33.72998 | 0.6470962 | 64.70962
Граница фазовой области | 26 | LIQUID | 2 | 0.0162107 | 1.62107 | 0.3272998 | 32.72998 | 0.6564895 | 65.64895
Граница фазовой области | 26 | LIQUID | 3 | 0.01755166 | 1.755166 | 0.3072998 | 30.72998 | 0.6751486 | 67.51486
Граница фазовой области | 26 | LIQUID | 4 | 0.02043618 | 2.043618 | 0.2715082 | 27.15082 | 0.7080557 | 70.80557
Граница фазовой области | 27 | CL_FCC | 1 | 1.644983e-06 | 0.0001644983 | 0.9999984 | 99.99984 | 0 | 0
Граница фазовой области | 27 | CL_FCC | 2 | 5.849801e-07 | 5.849801e-05 | 0.9999994 | 99.99994 | 0 | 0
Граница фазовой области | 27 | LIQUID | 1 | 0.01560399 | 1.560399 | 0.3372998 | 33.72998 | 0.6470962 | 64.70962
Граница фазовой области | 27 | LIQUID | 2 | 0.005603988 | 0.5603988 | 0.3448014 | 34.48014 | 0.6495946 | 64.95946
Граница фазовой области | 28 | ALCUMG_V | 1 | 0.4615385 | 46.15385 | 0.1538462 | 15.38462 | 0.3846154 | 38.46154
Граница фазовой области | 28 | ALCUMG_V | 2 | 0.4615385 | 46.15385 | 0.1538462 | 15.38462 | 0.3846154 | 38.46154
Граница фазовой области | 28 | ALCUMG_V | 3 | 0.4615385 | 46.15385 | 0.1538462 | 15.38462 | 0.3846154 | 38.46154
Граница фазовой области | 28 | ALCUMG_V | 4 | 0.4615385 | 46.15385 | 0.1538462 | 15.38462 | 0.3846154 | 38.46154
Граница фазовой области | 28 | LAVES_C15 | 1 | 0.3679979 | 36.79979 | 0.3326408 | 33.26408 | 0.2993613 | 29.93613
Граница фазовой области | 28 | LAVES_C15 | 2 | 0.3779979 | 37.79979 | 0.3328666 | 33.28666 | 0.2891355 | 28.91355
Граница фазовой области | 28 | LAVES_C15 | 3 | 0.3979979 | 39.79979 | 0.3330923 | 33.30923 | 0.2689098 | 26.89098
Граница фазовой области | 28 | LAVES_C15 | 4 | 0.4192622 | 41.92622 | 0.3331693 | 33.31693 | 0.2475685 | 24.75685
Граница фазовой области | 29 | AL2CU3_D | 1 | 0.6121833 | 61.21833 | 0 | 0 | 0.3878167 | 38.78167
Граница фазовой области | 29 | AL2CU3_D | 2 | 0.6134255 | 61.34255 | 0 | 0 | 0.3865745 | 38.65745
Граница фазовой области | 29 | AL2CU3_D | 3 | 0.6146908 | 61.46908 | 0 | 0 | 0.3853092 | 38.53092
Граница фазовой области | 29 | AL2CU3_D | 4 | 0.6150217 | 61.50217 | 0 | 0 | 0.3849783 | 38.49783
Граница фазовой области | 29 | LAVES_C15 | 1 | 0.4192622 | 41.92622 | 0.3331693 | 33.31693 | 0.2475685 | 24.75685
Граница фазовой области | 29 | LAVES_C15 | 2 | 0.4292622 | 42.92622 | 0.3332118 | 33.32118 | 0.237526 | 23.7526
Граница фазовой области | 29 | LAVES_C15 | 3 | 0.4492622 | 44.92622 | 0.3332443 | 33.32443 | 0.2174936 | 21.74936
Граница фазовой области | 29 | LAVES_C15 | 4 | 0.4595973 | 45.95973 | 0.3332421 | 33.32421 | 0.2071607 | 20.71607
Трёхфазный узел | 1 | THETA_AL2CU | 1 | 0.3312046 | 33.12046 | 0 | 0 | 0.6687954 | 66.87954
Трёхфазный узел | 1 | ALCU_ETL | 1 | 0.5161099 | 51.61099 | 0 | 0 | 0.4838901 | 48.38901
Трёхфазный узел | 1 | S_PHASE | 1 | 0.25 | 25 | 0.25 | 25 | 0.5 | 50
Трёхфазный узел | 2 | ALCU_ETL | 1 | 0.5252245 | 52.52245 | 0 | 0 | 0.4747755 | 47.47755
Трёхфазный узел | 2 | ALCU_EPS | 1 | 0.5443141 | 54.43141 | 0 | 0 | 0.4556859 | 45.56859
Трёхфазный узел | 2 | ALCUMG_V | 1 | 0.4615385 | 46.15385 | 0.1538462 | 15.38462 | 0.3846154 | 38.46154
Трёхфазный узел | 3 | AL9CU11_ZP | 1 | 0.573 | 57.3 | 0 | 0 | 0.427 | 42.7
Трёхфазный узел | 3 | AL2CU3_D | 1 | 0.605955 | 60.5955 | 0 | 0 | 0.394045 | 39.4045
Трёхфазный узел | 3 | ALCUMG_V | 1 | 0.4615385 | 46.15385 | 0.1538462 | 15.38462 | 0.3846154 | 38.46154
Трёхфазный узел | 4 | AL2CU3_D | 1 | 0.6150217 | 61.50217 | 0 | 0 | 0.3849783 | 38.49783
Трёхфазный узел | 4 | ALCU_G_P | 1 | 0.6355993 | 63.55993 | 0 | 0 | 0.3644007 | 36.44007
Трёхфазный узел | 4 | LAVES_C15 | 1 | 0.4595973 | 45.95973 | 0.3332421 | 33.32421 | 0.2071607 | 20.71607
Трёхфазный узел | 5 | CL_FCC | 1 | 7.248785e-05 | 0.007248785 | 0.9999275 | 99.99275 | 0 | 0
Трёхфазный узел | 5 | LAVES_C15 | 1 | 0.4188629 | 41.88629 | 0.3337332 | 33.37332 | 0.2474039 | 24.74039
Трёхфазный узел | 5 | CL_MGX | 1 | 0.3560224 | 35.60224 | 0.6439776 | 64.39776 | 0 | 0
Трёхфазный узел | 6 | LAVES_C15 | 1 | 0.3553261 | 35.53261 | 0.3334437 | 33.34437 | 0.3112303 | 31.12303
Трёхфазный узел | 6 | LAVES_C36 | 1 | 0.3207051 | 32.07051 | 0.3330057 | 33.30057 | 0.3462893 | 34.62893
Трёхфазный узел | 6 | CL_FCC | 1 | 1.994862e-05 | 0.001994862 | 0.9999801 | 99.99801 | 0 | 0
Трёхфазный узел | 7 | CL_FCC | 1 | 1.67636e-06 | 0.000167636 | 0.9999983 | 99.99983 | 0 | 0
Трёхфазный узел | 7 | S_PHASE | 1 | 0.25 | 25 | 0.25 | 25 | 0.5 | 50
Трёхфазный узел | 7 | LIQUID | 1 | 0.0158985 | 1.58985 | 0.3370796 | 33.70796 | 0.6470219 | 64.70219
Трёхфазный узел | 8 | GP_MAT | 1 | 0.002172001 | 0.2172001 | 0.1177986 | 11.77986 | 0.8800294 | 88.00294
Трёхфазный узел | 8 | S_PHASE | 1 | 0.25 | 25 | 0.25 | 25 | 0.5 | 50
Трёхфазный узел | 8 | LIQUID | 1 | 0.02085555 | 2.085555 | 0.2708395 | 27.08395 | 0.7083049 | 70.83049
Трёхфазный узел | 9 | S_PHASE | 1 | 0.25 | 25 | 0.25 | 25 | 0.5 | 50
Трёхфазный узел | 9 | GP_MAT | 1 | 0.01510877 | 1.510877 | 0.0153461 | 1.53461 | 0.9695451 | 96.95451
Трёхфазный узел | 9 | THETA_AL2CU | 1 | 0.3176293 | 31.76293 | 0 | 0 | 0.6823707 | 68.23707
Трёхфазный узел | 10 | ALCU_EPS | 1 | 0.5455644 | 54.55644 | 0 | 0 | 0.4544356 | 45.44356
Трёхфазный узел | 10 | AL9CU11_Z | 1 | 0.561 | 56.1 | 0 | 0 | 0.439 | 43.9
Трёхфазный узел | 10 | ALCUMG_V | 1 | 0.4615385 | 46.15385 | 0.1538462 | 15.38462 | 0.3846154 | 38.46154
Трёхфазный узел | 11 | THETA_AL2CU | 1 | 0.3176438 | 31.76438 | 0 | 0 | 0.6823562 | 68.23562
Трёхфазный узел | 11 | S_PHASE | 1 | 0.25 | 25 | 0.25 | 25 | 0.5 | 50
Трёхфазный узел | 11 | GP_MAT | 1 | 0.01511319 | 1.511319 | 0.01564163 | 1.564163 | 0.9692452 | 96.92452
Трёхфазный узел | 12 | AL9CU11_Z | 1 | 0.561 | 56.1 | 0 | 0 | 0.439 | 43.9
Трёхфазный узел | 12 | AL9CU11_ZP | 1 | 0.573 | 57.3 | 0 | 0 | 0.427 | 42.7
Трёхфазный узел | 12 | ALCUMG_V | 1 | 0.4615385 | 46.15385 | 0.1538462 | 15.38462 | 0.3846154 | 38.46154
Трёхфазный узел | 13 | AL2CU3_D | 1 | 0.6120888 | 61.20888 | 0 | 0 | 0.3879112 | 38.79112
Трёхфазный узел | 13 | ALCUMG_V | 1 | 0.4615385 | 46.15385 | 0.1538462 | 15.38462 | 0.3846154 | 38.46154
Трёхфазный узел | 13 | LAVES_C15 | 1 | 0.418475 | 41.8475 | 0.3331662 | 33.31662 | 0.2483588 | 24.83588
Трёхфазный узел | 14 | ALCU_G_P | 1 | 0.658148 | 65.8148 | 0 | 0 | 0.341852 | 34.1852
Трёхфазный узел | 14 | CL_MGX | 1 | 0.5698488 | 56.98488 | 0.4301512 | 43.01512 | 0 | 0
Трёхфазный узел | 14 | LAVES_C15 | 1 | 0.5122642 | 51.22642 | 0.3331042 | 33.31042 | 0.1546316 | 15.46316
Трёхфазный узел | 15 | ALCU_G_P | 1 | 0.6908427 | 69.08427 | 0 | 0 | 0.3091573 | 30.91573
Трёхфазный узел | 15 | GP_MAT | 1 | 0.8062763 | 80.62763 | 0.002467799 | 0.2467799 | 0.1912559 | 19.12559
Трёхфазный узел | 15 | CL_MGX | 1 | 0.7114321 | 71.14321 | 0.2885679 | 28.85679 | 5.551115e-17 | 5.551115e-15
Трёхфазный узел | 16 | S_PHASE | 1 | 0.25 | 25 | 0.25 | 25 | 0.5 | 50
Трёхфазный узел | 16 | LAVES_C15 | 1 | 0.3555146 | 35.55146 | 0.3331307 | 33.31307 | 0.3113548 | 31.13548
Трёхфазный узел | 16 | LAVES_C36 | 1 | 0.3208129 | 32.08129 | 0.3325613 | 33.25613 | 0.3466259 | 34.66259
Трёхфазный узел | 17 | S_PHASE | 1 | 0.25 | 25 | 0.25 | 25 | 0.5 | 50
Трёхфазный узел | 17 | LAVES_C36 | 1 | 0.3130165 | 31.30165 | 0.3328413 | 33.28413 | 0.3541421 | 35.41421
Трёхфазный узел | 17 | CL_FCC | 1 | 1.59033e-05 | 0.00159033 | 0.9999841 | 99.99841 | 0 | 0
Трёхфазный узел | 18 | S_PHASE | 1 | 0.25 | 25 | 0.25 | 25 | 0.5 | 50
Трёхфазный узел | 18 | GP_MAT | 1 | 0.00212862 | 0.212862 | 0.1180991 | 11.80991 | 0.8797723 | 87.97723
Трёхфазный узел | 18 | LIQUID | 1 | 0.02043618 | 2.043618 | 0.2715082 | 27.15082 | 0.7080557 | 70.80557
Трёхфазный узел | 19 | S_PHASE | 1 | 0.25 | 25 | 0.25 | 25 | 0.5 | 50
Трёхфазный узел | 19 | CL_FCC | 1 | 1.644224e-06 | 0.0001644224 | 0.9999984 | 99.99984 | 0 | 0
Трёхфазный узел | 19 | LIQUID | 1 | 0.0155972 | 1.55972 | 0.3374151 | 33.74151 | 0.6469877 | 64.69877
Трёхфазный узел | 20 | ALCU_ETL | 1 | 0.5197459 | 51.97459 | 0 | 0 | 0.4802541 | 48.02541
Трёхфазный узел | 20 | S_PHASE | 1 | 0.25 | 25 | 0.25 | 25 | 0.5 | 50
Трёхфазный узел | 20 | ALCUMG_V | 1 | 0.4615385 | 46.15385 | 0.1538462 | 15.38462 | 0.3846154 | 38.46154
Трёхфазный узел | 21 | ALCUMG_V | 1 | 0.4615385 | 46.15385 | 0.1538462 | 15.38462 | 0.3846154 | 38.46154
Трёхфазный узел | 21 | S_PHASE | 1 | 0.25 | 25 | 0.25 | 25 | 0.5 | 50
Трёхфазный узел | 21 | LAVES_C15 | 1 | 0.3673924 | 36.73924 | 0.3326265 | 33.26265 | 0.2999812 | 29.99812
Трёхфазный узел | 22 | LIQUID | 1 | 0.01560399 | 1.560399 | 0.3372998 | 33.72998 | 0.6470962 | 64.70962
Трёхфазный узел | 22 | S_PHASE | 1 | 0.25 | 25 | 0.25 | 25 | 0.5 | 50
Трёхфазный узел | 22 | CL_FCC | 1 | 1.644983e-06 | 0.0001644983 | 0.9999984 | 99.99984 | 0 | 0
Трёхфазный узел | 23 | S_PHASE | 1 | 0.25 | 25 | 0.25 | 25 | 0.5 | 50
Трёхфазный узел | 23 | ALCUMG_V | 1 | 0.4615385 | 46.15385 | 0.1538462 | 15.38462 | 0.3846154 | 38.46154
Трёхфазный узел | 23 | LAVES_C15 | 1 | 0.3679979 | 36.79979 | 0.3326408 | 33.26408 | 0.2993613 | 29.93613
Трёхфазный узел | 24 | AL2CU3_D | 1 | 0.6121833 | 61.21833 | 0 | 0 | 0.3878167 | 38.78167
Трёхфазный узел | 24 | ALCUMG_V | 1 | 0.4615385 | 46.15385 | 0.1538462 | 15.38462 | 0.3846154 | 38.46154
Трёхфазный узел | 24 | LAVES_C15 | 1 | 0.4192622 | 41.92622 | 0.3331693 | 33.31693 | 0.2475685 | 24.75685