## Параметры
Параметр | Значение
Метод | Однофазная диффузионная пара
Ключ release-базы | ni
Название release-базы | Никелевые сплавы — mc_ni 2.036
Термодинамическая база и подвижности | D:\Pets\ThermoGar-w21b\databases\converted\mc_ni_v2036_with_mobility.garcalc.tdb
SHA-256 release-базы | 1882d841a337063e0585d261c690ae7e565838234e231e21b8541a5cb0dba391
Kawin | 0.5.0
Температура, °C | 1200
Время, ч | 100
Длина области, мкм | 2000
Граница пары, % длины | 50
Число конечных объёмов | 80
Граничные условия | нулевой поток на обоих концах
Сохраняющаяся величина баланса | средняя мольная доля (внедрённых элементов нет, u = x)
Система отсчёта | объёмно-фиксированная
Элементы | NI, AL, CR
Фазы | FCC_A1
Источник/назначение входов | Объявленный сценарий, не данные материала
Класс расчёта | исследовательский сценарий, не прогноз материала
Материальная квалификация | не проводилась

## Профили
Расстояние, мкм | Ni, нач., ат.% | Ni, итог, ат.% | Ni, нач., мас.% | Ni, итог, мас.% | Al, нач., ат.% | Al, итог, ат.% | Al, нач., мас.% | Al, итог, мас.% | Cr, нач., ат.% | Cr, итог, ат.% | Cr, нач., мас.% | Cr, итог, мас.%
12.5 | 86.9 | 86.89825 | 90.3286 | 90.3275 | 5.4 | 5.401337 | 2.580488 | 2.581148 | 7.7 | 7.700413 | 7.090911 | 7.091348
37.5 | 86.9 | 86.89796 | 90.3286 | 90.32732 | 5.4 | 5.40156 | 2.580488 | 2.581258 | 7.7 | 7.700482 | 7.090911 | 7.091421
62.5 | 86.9 | 86.89734 | 90.3286 | 90.32693 | 5.4 | 5.402035 | 2.580488 | 2.581492 | 7.7 | 7.700629 | 7.090911 | 7.091577
87.5 | 86.9 | 86.89631 | 90.3286 | 90.32629 | 5.4 | 5.402819 | 2.580488 | 2.581879 | 7.7 | 7.700873 | 7.090911 | 7.091834
112.5 | 86.9 | 86.89475 | 90.3286 | 90.32531 | 5.4 | 5.404007 | 2.580488 | 2.582465 | 7.7 | 7.701241 | 7.090911 | 7.092224
137.5 | 86.9 | 86.89249 | 90.3286 | 90.32389 | 5.4 | 5.405735 | 2.580488 | 2.583317 | 7.7 | 7.701776 | 7.090911 | 7.092791
162.5 | 86.9 | 86.88928 | 90.3286 | 90.32188 | 5.4 | 5.408188 | 2.580488 | 2.584528 | 7.7 | 7.702537 | 7.090911 | 7.093595
187.5 | 86.9 | 86.88479 | 90.3286 | 90.31906 | 5.4 | 5.411616 | 2.580488 | 2.586219 | 7.7 | 7.703598 | 7.090911 | 7.094718
212.5 | 86.9 | 86.87859 | 90.3286 | 90.31518 | 5.4 | 5.416344 | 2.580488 | 2.588552 | 7.7 | 7.705061 | 7.090911 | 7.096266
237.5 | 86.9 | 86.87015 | 90.3286 | 90.30989 | 5.4 | 5.422791 | 2.580488 | 2.591733 | 7.7 | 7.707055 | 7.090911 | 7.098376
262.5 | 86.9 | 86.85877 | 90.3286 | 90.30275 | 5.4 | 5.431486 | 2.580488 | 2.596023 | 7.7 | 7.709744 | 7.090911 | 7.101222
287.5 | 86.9 | 86.84358 | 90.3286 | 90.29323 | 5.4 | 5.44309 | 2.580488 | 2.60175 | 7.7 | 7.713331 | 7.090911 | 7.105019
312.5 | 86.9 | 86.82353 | 90.3286 | 90.28066 | 5.4 | 5.458403 | 2.580488 | 2.609309 | 7.7 | 7.718069 | 7.090911 | 7.110035
337.5 | 86.9 | 86.79734 | 90.3286 | 90.26423 | 5.4 | 5.47839 | 2.580488 | 2.619177 | 7.7 | 7.724268 | 7.090911 | 7.116597
362.5 | 86.9 | 86.76351 | 90.3286 | 90.24298 | 5.4 | 5.504177 | 2.580488 | 2.631912 | 7.7 | 7.732309 | 7.090911 | 7.125106
387.5 | 86.9 | 86.7203 | 90.3286 | 90.2158 | 5.4 | 5.537041 | 2.580488 | 2.648148 | 7.7 | 7.742661 | 7.090911 | 7.136051
412.5 | 86.9 | 86.66566 | 90.3286 | 90.18135 | 5.4 | 5.578422 | 2.580488 | 2.668601 | 7.7 | 7.755919 | 7.090911 | 7.150045
437.5 | 86.9 | 86.5973 | 90.3286 | 90.1381 | 5.4 | 5.62985 | 2.580488 | 2.694036 | 7.7 | 7.772848 | 7.090911 | 7.167868
462.5 | 86.9 | 86.51273 | 90.3286 | 90.08427 | 5.4 | 5.692804 | 2.580488 | 2.725196 | 7.7 | 7.794461 | 7.090911 | 7.190529
487.5 | 86.9 | 86.40918 | 90.3286 | 90.01782 | 5.4 | 5.768661 | 2.580488 | 2.76278 | 7.7 | 7.822161 | 7.090911 | 7.219401
512.5 | 86.9 | 86.2836 | 90.3286 | 89.93628 | 5.4 | 5.858477 | 2.580488 | 2.807334 | 7.7 | 7.857923 | 7.090911 | 7.256384
537.5 | 86.9 | 86.13272 | 90.3286 | 89.83674 | 5.4 | 5.962738 | 2.580488 | 2.859132 | 7.7 | 7.904546 | 7.090911 | 7.304132
562.5 | 86.9 | 85.95285 | 90.3286 | 89.71555 | 5.4 | 6.081145 | 2.580488 | 2.918068 | 7.7 | 7.966007 | 7.090911 | 7.366377
587.5 | 86.9 | 85.74001 | 90.3286 | 89.5683 | 5.4 | 6.212184 | 2.580488 | 2.983443 | 7.7 | 8.04781 | 7.090911 | 7.448253
612.5 | 86.9 | 85.48979 | 90.3286 | 89.38955 | 5.4 | 6.352851 | 2.580488 | 3.053823 | 7.7 | 8.15736 | 7.090911 | 7.556626
637.5 | 86.9 | 85.19706 | 90.3286 | 89.17253 | 5.4 | 6.498624 | 2.580488 | 3.127019 | 7.7 | 8.304314 | 7.090911 | 7.70045
662.5 | 86.9 | 84.85605 | 90.3286 | 88.90917 | 5.4 | 6.643273 | 2.580488 | 3.199989 | 7.7 | 8.500679 | 7.090911 | 7.890839
687.5 | 86.9 | 84.46033 | 90.3286 | 88.59017 | 5.4 | 6.779054 | 2.580488 | 3.268921 | 7.7 | 8.760611 | 7.090911 | 8.14091
712.5 | 86.9 | 84.00288 | 90.3286 | 88.2052 | 5.4 | 6.897203 | 2.580488 | 3.329475 | 7.7 | 9.09992 | 7.090911 | 8.465321
737.5 | 86.9 | 83.47619 | 90.3286 | 87.7434 | 5.4 | 6.988588 | 2.580488 | 3.3771 | 7.7 | 9.535223 | 7.090911 | 8.8795
762.5 | 86.9 | 82.87265 | 90.3286 | 87.19399 | 5.4 | 7.044629 | 2.580488 | 3.407502 | 7.7 | 10.08273 | 7.090911 | 9.398512
787.5 | 86.9 | 82.18498 | 90.3286 | 86.54718 | 5.4 | 7.058256 | 2.580488 | 3.417122 | 7.7 | 10.75676 | 7.090911 | 10.0357
812.5 | 86.9 | 81.40687 | 90.3286 | 85.79502 | 5.4 | 7.024684 | 2.580488 | 3.403536 | 7.7 | 11.56845 | 7.090911 | 10.80145
837.5 | 86.9 | 80.53343 | 90.3286 | 84.93219 | 5.4 | 6.942165 | 2.580488 | 3.365841 | 7.7 | 12.5244 | 7.090911 | 11.70197
862.5 | 86.9 | 79.56165 | 90.3286 | 83.95652 | 5.4 | 6.812466 | 2.580488 | 3.304895 | 7.7 | 13.62588 | 7.090911 | 12.73859
887.5 | 86.9 | 78.49144 | 90.3286 | 82.86982 | 5.4 | 6.640443 | 2.580488 | 3.2231 | 7.7 | 14.86811 | 7.090911 | 13.90708
912.5 | 86.9 | 77.32583 | 90.3286 | 81.67797 | 5.4 | 6.434021 | 2.580488 | 3.124391 | 7.7 | 16.24015 | 7.090911 | 15.19764
937.5 | 86.9 | 76.07171 | 90.3286 | 80.39127 | 5.4 | 6.203447 | 2.580488 | 3.013849 | 7.7 | 17.72485 | 7.090911 | 16.59488
962.5 | 86.9 | 74.74073 | 90.3286 | 79.02493 | 5.4 | 5.960246 | 2.580488 | 2.897168 | 7.7 | 19.29903 | 7.090911 | 18.0779
987.5 | 86.9 | 73.34938 | 90.3286 | 77.59882 | 5.4 | 5.716573 | 2.580488 | 2.780334 | 7.7 | 20.93405 | 7.090911 | 19.62085
1012.5 | 57.9 | 71.91929 | 62.55694 | 76.13748 | 6.2 | 5.484156 | 3.079578 | 2.669104 | 35.9 | 22.59655 | 34.36348 | 21.19342
1037.5 | 57.9 | 70.47663 | 62.55694 | 74.66929 | 6.2 | 5.273469 | 3.079578 | 2.568596 | 35.9 | 24.2499 | 34.36348 | 22.76212
1062.5 | 57.9 | 69.05078 | 62.55694 | 73.22509 | 6.2 | 5.092931 | 3.079578 | 2.482914 | 35.9 | 25.85629 | 34.36348 | 24.292
1087.5 | 57.9 | 67.67197 | 62.55694 | 71.83584 | 6.2 | 4.948528 | 3.079578 | 2.414966 | 35.9 | 27.3795 | 34.36348 | 25.74919
1112.5 | 57.9 | 66.36893 | 62.55694 | 70.53033 | 6.2 | 4.843353 | 3.079578 | 2.366246 | 35.9 | 28.78772 | 34.36348 | 27.10342
1137.5 | 57.9 | 65.1655 | 62.55694 | 69.33201 | 6.2 | 4.777843 | 3.079578 | 2.336956 | 35.9 | 30.05665 | 34.36348 | 28.33104
1162.5 | 57.9 | 64.07857 | 62.55694 | 68.25702 | 6.2 | 4.750098 | 3.079578 | 2.326161 | 35.9 | 31.17133 | 34.36348 | 29.41682
1187.5 | 57.9 | 63.11717 | 62.55694 | 67.31346 | 6.2 | 4.756352 | 3.079578 | 2.332014 | 35.9 | 32.12648 | 34.36348 | 30.35452
1212.5 | 57.9 | 62.28257 | 62.55694 | 66.50153 | 6.2 | 4.791533 | 3.079578 | 2.352027 | 35.9 | 32.9259 | 34.36348 | 31.14645
1237.5 | 57.9 | 61.56963 | 62.55694 | 65.8149 | 6.2 | 4.849852 | 3.079578 | 2.383356 | 35.9 | 33.58052 | 34.36348 | 31.80175
1262.5 | 57.9 | 60.96815 | 62.55694 | 65.24233 | 6.2 | 4.925672 | 3.079578 | 2.42323 | 35.9 | 34.10618 | 34.36348 | 32.33444
1287.5 | 57.9 | 60.4655 | 62.55694 | 64.77013 | 6.2 | 5.013502 | 3.079578 | 2.468942 | 35.9 | 34.52099 | 34.36348 | 32.76093
1312.5 | 57.9 | 60.04809 | 62.55694 | 64.38373 | 6.2 | 5.108408 | 3.079578 | 2.518055 | 35.9 | 34.8435 | 34.36348 | 33.09821
1337.5 | 57.9 | 59.70253 | 62.55694 | 64.06894 | 6.2 | 5.206258 | 3.079578 | 2.568521 | 35.9 | 35.09122 | 34.36348 | 33.36254
1362.5 | 57.9 | 59.41651 | 62.55694 | 63.81281 | 6.2 | 5.303759 | 3.079578 | 2.618708 | 35.9 | 35.27973 | 34.36348 | 33.56848
1387.5 | 57.9 | 59.17926 | 62.55694 | 63.60405 | 6.2 | 5.39845 | 3.079578 | 2.667393 | 35.9 | 35.42229 | 34.36348 | 33.72856
1412.5 | 57.9 | 58.9818 | 62.55694 | 63.43333 | 6.2 | 5.488434 | 3.079578 | 2.713629 | 35.9 | 35.52976 | 34.36348 | 33.85304
1437.5 | 57.9 | 58.8167 | 62.55694 | 63.29299 | 6.2 | 5.572524 | 3.079578 | 2.756827 | 35.9 | 35.61077 | 34.36348 | 33.95019
1462.5 | 57.9 | 58.67793 | 62.55694 | 63.17687 | 6.2 | 5.650036 | 3.079578 | 2.796644 | 35.9 | 35.67204 | 34.36348 | 34.02648
1487.5 | 57.9 | 58.56067 | 62.55694 | 63.08015 | 6.2 | 5.720663 | 3.079578 | 2.832929 | 35.9 | 35.71866 | 34.36348 | 34.08692
1512.5 | 57.9 | 58.46106 | 62.55694 | 62.99902 | 6.2 | 5.784457 | 3.079578 | 2.86571 | 35.9 | 35.75448 | 34.36348 | 34.13527
1537.5 | 57.9 | 58.37619 | 62.55694 | 62.93062 | 6.2 | 5.841541 | 3.079578 | 2.895052 | 35.9 | 35.78227 | 34.36348 | 34.17432
1562.5 | 57.9 | 58.30372 | 62.55694 | 62.87273 | 6.2 | 5.892185 | 3.079578 | 2.921091 | 35.9 | 35.80409 | 34.36348 | 34.20618
1587.5 | 57.9 | 58.2417 | 62.55694 | 62.82354 | 6.2 | 5.936847 | 3.079578 | 2.944061 | 35.9 | 35.82145 | 34.36348 | 34.2324
1612.5 | 57.9 | 58.18856 | 62.55694 | 62.78163 | 6.2 | 5.976021 | 3.079578 | 2.964215 | 35.9 | 35.83542 | 34.36348 | 34.25416
1637.5 | 57.9 | 58.14307 | 62.55694 | 62.74592 | 6.2 | 6.010166 | 3.079578 | 2.981786 | 35.9 | 35.84676 | 34.36348 | 34.2723
1662.5 | 57.9 | 58.10419 | 62.55694 | 62.7155 | 6.2 | 6.03977 | 3.079578 | 2.997025 | 35.9 | 35.85604 | 34.36348 | 34.28748
1687.5 | 57.9 | 58.07101 | 62.55694 | 62.68961 | 6.2 | 6.065315 | 3.079578 | 3.010178 | 35.9 | 35.86368 | 34.36348 | 34.30021
1712.5 | 57.9 | 58.04279 | 62.55694 | 62.66764 | 6.2 | 6.087205 | 3.079578 | 3.021451 | 35.9 | 35.87 | 34.36348 | 34.31091
1737.5 | 57.9 | 58.01891 | 62.55694 | 62.64907 | 6.2 | 6.105839 | 3.079578 | 3.03105 | 35.9 | 35.87525 | 34.36348 | 34.31988
1762.5 | 57.9 | 57.99879 | 62.55694 | 62.63344 | 6.2 | 6.121623 | 3.079578 | 3.039181 | 35.9 | 35.87959 | 34.36348 | 34.32738
1787.5 | 57.9 | 57.98193 | 62.55694 | 62.62036 | 6.2 | 6.1349 | 3.079578 | 3.046022 | 35.9 | 35.88317 | 34.36348 | 34.33361
1812.5 | 57.9 | 57.96793 | 62.55694 | 62.60951 | 6.2 | 6.145962 | 3.079578 | 3.051723 | 35.9 | 35.88611 | 34.36348 | 34.33877
1837.5 | 57.9 | 57.95642 | 62.55694 | 62.60059 | 6.2 | 6.155075 | 3.079578 | 3.056419 | 35.9 | 35.88851 | 34.36348 | 34.34299
1862.5 | 57.9 | 57.9471 | 62.55694 | 62.59338 | 6.2 | 6.162463 | 3.079578 | 3.060226 | 35.9 | 35.89043 | 34.36348 | 34.3464
1887.5 | 57.9 | 57.93972 | 62.55694 | 62.58766 | 6.2 | 6.168326 | 3.079578 | 3.063249 | 35.9 | 35.89195 | 34.36348 | 34.34909
1912.5 | 57.9 | 57.93406 | 62.55694 | 62.58328 | 6.2 | 6.17283 | 3.079578 | 3.06557 | 35.9 | 35.89311 | 34.36348 | 34.35115
1937.5 | 57.9 | 57.92995 | 62.55694 | 62.5801 | 6.2 | 6.176097 | 3.079578 | 3.067255 | 35.9 | 35.89395 | 34.36348 | 34.35265
1962.5 | 57.9 | 57.92728 | 62.55694 | 62.57803 | 6.2 | 6.178222 | 3.079578 | 3.06835 | 35.9 | 35.8945 | 34.36348 | 34.35362
1987.5 | 57.9 | 57.92596 | 62.55694 | 62.57701 | 6.2 | 6.179269 | 3.079578 | 3.06889 | 35.9 | 35.89477 | 34.36348 | 34.3541

## Фазовые доли
Расстояние, мкм | FCC_A1, локальная доля, %
12.5 | 100
37.5 | 100
62.5 | 100
87.5 | 100
112.5 | 100
137.5 | 100
162.5 | 100
187.5 | 100
212.5 | 100
237.5 | 100
262.5 | 100
287.5 | 100
312.5 | 100
337.5 | 100
362.5 | 100
387.5 | 100
412.5 | 100
437.5 | 100
462.5 | 100
487.5 | 100
512.5 | 100
537.5 | 100
562.5 | 100
587.5 | 100
612.5 | 100
637.5 | 100
662.5 | 100
687.5 | 100
712.5 | 100
737.5 | 100
762.5 | 100
787.5 | 100
812.5 | 100
837.5 | 100
862.5 | 100
887.5 | 100
912.5 | 100
937.5 | 100
962.5 | 100
987.5 | 100
1012.5 | 100
1037.5 | 100
1062.5 | 100
1087.5 | 100
1112.5 | 100
1137.5 | 100
1162.5 | 100
1187.5 | 100
1212.5 | 100
1237.5 | 100
1262.5 | 100
1287.5 | 100
1312.5 | 100
1337.5 | 100
1362.5 | 100
1387.5 | 100
1412.5 | 100
1437.5 | 100
1462.5 | 100
1487.5 | 100
1512.5 | 100
1537.5 | 100
1562.5 | 100
1587.5 | 100
1612.5 | 100
1637.5 | 100
1662.5 | 100
1687.5 | 100
1712.5 | 100
1737.5 | 100
1762.5 | 100
1787.5 | 100
1812.5 | 100
1837.5 | 100
1862.5 | 100
1887.5 | 100
1912.5 | 100
1937.5 | 100
1962.5 | 100
1987.5 | 100

## Баланс
Элемент | Среднее начальное, ат.% | Среднее итоговое, ат.% | Разница, ат.%
NI | 72.4 | 72.400006 | 6e-06
AL | 5.8 | 5.799997 | -3e-06
CR | 21.8 | 21.799997 | -3e-06