## Параметры
Параметр | Значение
База | Алюминиевые сплавы — mc_al 2.037
Файл базы | D:\Pets\ThermoGar-w21b\databases\converted\al\mc_al_v2037_with_mobility.thermogar.tdb
Профиль Fe-базы | не применяется
Исключённые из расчёта фазы | нет
Основа | AL
Единицы ввода | массовые %
Добавки | Cu=4, Mg=1
Давление модуля, Па | 101325
Начальная температура, °C | 700
Шаг охлаждения, °C | 10
Порог появления фазы, % | 0.01
Scheil: критерий остатка, % | 0.01
Режим фаз | Автоматически
Набор фаз | Набор фаз: быстрый (41 из 64)
Выбранные фазы | AL2CU3_D, AL3MG, AL3NI2, AL3SC, AL3TI_H, AL3TI_L, AL3ZR, AL9CU11_Z, AL9CU11_ZP, ALCU2, ALCUMG_V, ALCUZN_T, ALCU_EPL, ALCU_EPS, ALCU_ETH, ALCU_ETL, ALCU_G, ALCU_G_P, BCC_A2, BETA_AL3MG2, CL_FCC, CL_MGX, E_AL30MG23, GP_MAT, G_AL12MG17, HCP_A3, LAVES_C15, LAVES_C36, LC14_ZN2MG, LC15_CU2MG, LC16_CUMG2, LIQUID, MG2ZN11, MG2ZN3, MGALCUZN_T, MGALZN_PHI, MGZN, Q_ALCUMG, SI_DIAMOND_A4, S_PHASE, THETA_AL2CU
Плотность поиска | 50
Адаптивное уточнение | да

## Сводка
Метод | Расчётный ликвидус, °C | T при доле твёрдого 0.01 % по траектории, °C | Температура окончания, °C | Что означает окончание | Интервал кристаллизации, °C | Остаточный расплав в точке окончания, % | Точек расчёта | Расчёт завершён
Scheil–Gulliver | 644.9609375 | 649.9966 | 529.7286 | достигнут критерий остаточного расплава | 115.2323 | 0 | 20 | нет

## Проверка старта
Температура, °C | Доля расплава, % | Равновесные фазы
700 | 100 | LIQUID

## Проверка результата
Проверка | Значение | Критерий | Статус | Пояснение
scheil: значения являются числами | да | все конечны | пройдена | Траектория не должна содержать пустых или бесконечных значений.
scheil: направление температуры | охлаждение | T не возрастает | пройдена | Затвердевание рассчитывается по мере охлаждения.
scheil: доля расплава | не возрастает | не возрастает при охлаждении | пройдена | Небольшие численные колебания допускаются в пределах допуска.
scheil: доля твёрдого | не убывает | не убывает при охлаждении | пройдена | Небольшие численные колебания допускаются в пределах допуска.
scheil: расплав + твёрдое | макс. ошибка 1.421e-14 % | ≤ 0.001 % | пройдена | Доли расплава и твёрдого вместе должны давать 100 %.

## Scheil путь
Температура, °C | Температура, K | Доля расплава, % | Доля твёрдого, % | GP_MAT, % | S_PHASE, % | THETA_AL2CU, %
700 | 973.15 | 100 | 0 | 0 | 0 | 0
700 | 973.15 | 100 | 0 | 0 | 0 | 0
690 | 963.15 | 100 | 0 | 0 | 0 | 0
680 | 953.15 | 100 | 0 | 0 | 0 | 0
670 | 943.15 | 100 | 0 | 0 | 0 | 0
660 | 933.15 | 100 | 0 | 0 | 0 | 0
650 | 923.15 | 100 | 0 | 0 | 0 | 0
640 | 913.15 | 70.6446 | 29.3554 | 29.3554 | 0 | 0
630 | 903.15 | 42.98918 | 57.01082 | 57.01082 | 0 | 0
620 | 893.15 | 30.53297 | 69.46703 | 69.46703 | 0 | 0
610 | 883.15 | 23.57836 | 76.42164 | 76.42164 | 0 | 0
600 | 873.15 | 19.19584 | 80.80416 | 80.80416 | 0 | 0
590 | 863.15 | 16.20795 | 83.79205 | 83.79205 | 0 | 0
580 | 853.15 | 14.05362 | 85.94638 | 85.94638 | 0 | 0
570 | 843.15 | 12.43321 | 87.56679 | 87.56679 | 0 | 0
560 | 833.15 | 11.17303 | 88.82697 | 88.82697 | 0 | 0
550 | 823.15 | 10.1659 | 89.8341 | 89.8341 | 0 | 0
540 | 813.15 | 9.342355 | 90.65764 | 90.65764 | 0 | 0
531.6667 | 804.8167 | 8.620088 | 91.37991 | 91.30104 | 0 | 0.07887474
529.7286 | 802.8786 | 0 | 100 | 95.80038 | 1.546959 | 2.652662

## Scheil фазы
Фаза | Что это | Первое появление, °C | Доля при первом появлении, % | Максимальная доля, % | Конечная доля, %
GP_MAT | связанная модель Al-матрицы / GP-зон; название само по себе не означает 100 % GP-зон | 640 | 29.3554 | 95.80038 | 95.80038
THETA_AL2CU | равновесная θ-фаза Al₂Cu | 531.6667 | 0.07887474 | 2.652662 | 2.652662
S_PHASE |  | 529.7286 | 1.546959 | 1.546959 | 1.546959

## Scheil итог
Фаза | Что это | Конечная мольная доля, %
GP_MAT | связанная модель Al-матрицы / GP-зон; название само по себе не означает 100 % GP-зон | 95.80038
THETA_AL2CU | равновесная θ-фаза Al₂Cu | 2.652662
S_PHASE |  | 1.546959

## Scheil расплав
Температура, °C | Доля расплава, % | Al, ат.% | Al, мас.% | Cu, ат.% | Cu, мас.% | Mg, ат.% | Mg, мас.%
700 | 100
700 | 100 | 97.12856 | 95 | 1.736448 | 4 | 1.134996 | 1
690 | 100 | 97.12856 | 95 | 1.736448 | 4 | 1.134996 | 1
680 | 100 | 97.12856 | 95 | 1.736448 | 4 | 1.134996 | 1
670 | 100 | 97.12856 | 95 | 1.736448 | 4 | 1.134996 | 1
660 | 100 | 97.12856 | 95 | 1.736448 | 4 | 1.134996 | 1
650 | 100 | 97.12856 | 95 | 1.736448 | 4 | 1.134996 | 1
640 | 70.6446 | 96.22771 | 93.36278 | 2.367224 | 5.409218 | 1.40507 | 1.228006
630 | 42.98918 | 94.43201 | 90.11969 | 3.669945 | 8.248623 | 1.898045 | 1.631683
620 | 30.53297 | 92.66993 | 87.00739 | 4.974849 | 11.00066 | 2.355223 | 1.991949
610 | 23.57836 | 90.95391 | 84.05165 | 6.263419 | 13.63194 | 2.782667 | 2.316408
600 | 19.19584 | 89.29395 | 81.26589 | 7.522729 | 16.12438 | 3.18332 | 2.609729
590 | 16.20795 | 87.69658 | 78.65386 | 8.744259 | 18.47064 | 3.559165 | 2.875507
580 | 14.05362 | 86.165 | 76.21223 | 9.92303 | 20.67091 | 3.91197 | 3.116866
570 | 12.43321 | 84.69972 | 73.93301 | 11.05677 | 22.73034 | 4.243512 | 3.336651
560 | 11.17303 | 83.29926 | 71.80553 | 12.14513 | 24.657 | 4.555615 | 3.537469
550 | 10.1659 | 81.96082 | 69.81792 | 13.18906 | 26.46037 | 4.850121 | 3.721706
540 | 9.342355 | 80.6808 | 67.95806 | 14.19032 | 28.1504 | 5.128876 | 3.891543
531.6667 | 8.620088 | 79.64326 | 66.53966 | 14.92905 | 29.37549 | 5.427698 | 4.08485
529.7286 | 0

## Scheil raw
Temperature (°C) | Temperature (K) | NP(LIQUID) | NP(GP_MAT) | NP(S_PHASE) | NP(THETA_AL2CU) | X(GP_MAT,AL) | X(GP_MAT,CU) | X(GP_MAT,MG) | X(LIQUID,AL) | X(LIQUID,CU) | X(LIQUID,MG) | X(S_PHASE,AL) | X(S_PHASE,CU) | X(S_PHASE,MG) | X(THETA_AL2CU,AL) | X(THETA_AL2CU,CU) | X(THETA_AL2CU,MG)
700 | 973.15 | 1 | 0 | 0 | 0
700 | 973.15 | 1 | 0 | 0 | 0 |  |  |  | 0.9712856 | 0.01736448 | 0.01134996
690 | 963.15 | 1 | 0 | 0 | 0 |  |  |  | 0.9712856 | 0.01736448 | 0.01134996
680 | 953.15 | 1 | 0 | 0 | 0 |  |  |  | 0.9712856 | 0.01736448 | 0.01134996
670 | 943.15 | 1 | 0 | 0 | 0 |  |  |  | 0.9712856 | 0.01736448 | 0.01134996
660 | 933.15 | 1 | 0 | 0 | 0 |  |  |  | 0.9712856 | 0.01736448 | 0.01134996
650 | 923.15 | 1 | 0 | 0 | 0 |  |  |  | 0.9712856 | 0.01736448 | 0.01134996
640 | 913.15 | 0.706446 | 0.293554 | 0 | 0 | 0.9929648 | 0.00218468 | 0.004850562 | 0.9622771 | 0.02367224 | 0.0140507
630 | 903.15 | 0.4298918 | 0.5701082 | 0 | 0 | 0.9901904 | 0.00342201 | 0.006387616 | 0.9443201 | 0.03669945 | 0.01898045
620 | 893.15 | 0.3053297 | 0.6946703 | 0 | 0 | 0.9875127 | 0.0047133 | 0.007773991 | 0.9266993 | 0.04974849 | 0.02355223
610 | 883.15 | 0.2357836 | 0.7642164 | 0 | 0 | 0.9848777 | 0.006061797 | 0.009060481 | 0.9095391 | 0.06263419 | 0.02782667
600 | 873.15 | 0.1919584 | 0.8080416 | 0 | 0 | 0.9822471 | 0.007475201 | 0.01027768 | 0.8929395 | 0.07522729 | 0.0318332
590 | 863.15 | 0.1620795 | 0.8379205 | 0 | 0 | 0.9795897 | 0.008964945 | 0.01144535 | 0.8769658 | 0.08744259 | 0.03559165
580 | 853.15 | 0.1405362 | 0.8594638 | 0 | 0 | 0.9768769 | 0.0105464 | 0.01257672 | 0.86165 | 0.0992303 | 0.0391197
570 | 843.15 | 0.1243321 | 0.8756679 | 0 | 0 | 0.9740795 | 0.01223973 | 0.01368074 | 0.8469972 | 0.1105677 | 0.04243512
560 | 833.15 | 0.1117303 | 0.8882697 | 0 | 0 | 0.9711651 | 0.01407147 | 0.01476347 | 0.8329926 | 0.1214513 | 0.04555615
550 | 823.15 | 0.101659 | 0.898341 | 0 | 0 | 0.9680938 | 0.01607731 | 0.01582886 | 0.8196082 | 0.1318906 | 0.04850121
540 | 813.15 | 0.09342355 | 0.9065764 | 0 | 0 | 0.9648141 | 0.01830674 | 0.01687918 | 0.806808 | 0.1419032 | 0.05128876
531.6667 | 804.8167 | 0.08620088 | 0.9130104 | 0 | 0.0007887474 | 0.9617344 | 0.02023283 | 0.01803273 | 0.7964326 | 0.1492905 | 0.05427698 |  |  |  | 0.6851924 | 0.3148076 | 0
529.7286 | 802.8786 | 0 | 0.9580038 | 0.01546959 | 0.02652662 | 0.9620919 | 0.01987602 | 0.01803208 |  |  |  | 0.5 | 0.25 | 0.25 | 0.6850058 | 0.3149942 | 0